## Журнал трубопровода
№ особ. | № секции | Дистанция по одометру, м | Относительная дистанция, м | Описание особенности | Длина секции, м | Т ст., мм | Глуб. в % от Т ст.(в %Dн) | Глубина дефекта, мм | Длина дефекта, мм | Ширина дефекта, мм | Ориент,часы | Ориент, градусы | Тип особенности | Тип трубы | Ранг опасности | Допустимое давление | dк | Рвтд участка | Срок обследования | КБД | Примечание
| 317 | 0.00 |  | Труба ПШ | 8.33 | 8.0 |  |  |  |  | 1.45 | 44 |  | П
| 317 | 0.00 | 0.00 / -8.33 | Начало дистанции |  | 8.0 | [14 empty] | НД
| 317 | 0.34 | 0.34 / -8.00 | Отвод-врезка |  | 8.0 | [14 empty] | вправо
| 317 | 7.54 | 7.54 / -0.79 | Заварка окна |  | 8.0 | [14 empty] | размер: 255 x 175 мм
| 316 | 8.33 |  | Труба ПШ | 11.50 | 8.0 |  |  |  |  | 9.62 | 289 |  | П
| 315 | 19.83 |  | Труба ПШ | 11.11 | 8.0 |  |  |  |  | 6.10 | 183 |  | П
| 314 | 30.94 |  | Труба ПШ | 11.59 | 8.0 |  |  |  |  | 9.00 | 270 |  | П
| 314 | 33.56 | 2.62 / -8.97 | Заварка окна |  | 8.0 | [14 empty] | размер: 210 x 175 мм
1 | 314 | 35.75 | 4.81 / -6.78 | Металл снаружи | 11.59 | 8.0 |  |  | 150 | 124 | 0.52 | 16 | EXT
| 313 | 42.53 |  | Труба ПШ | 11.55 | 8.0 |  |  |  |  | 0.23 | 7 |  | П
| 312 | 54.09 |  | Труба ПШ | 11.47 | 8.0 |  |  |  |  | 6.75 | 203 |  | П
| 311 | 65.56 |  | Труба ПШ | 11.42 | 8.0 |  |  |  |  | 8.90 | 267 |  | П
| 310 | 76.98 |  | Труба ПШ | 11.52 | 8.0 |  |  |  |  | 1.27 | 38 |  | П
| 309 | 88.49 |  | Труба ПШ | 11.52 | 8.0 |  |  |  |  | 11.72 | 352 |  | П
| 308 | 100.02 |  | Труба ПШ | 11.48 | 8.0 |  |  |  |  | 2.82 | 85 |  | П
| 307 | 111.50 |  | Труба ПШ | 11.56 | 8.0 |  |  |  |  | 10.40 | 312 |  | П
| 306 | 123.07 |  | Труба ПШ | 11.50 | 8.0 |  |  |  |  | 4.40 | 132 |  | П
| 305 | 134.56 |  | Труба ПШ | 11.58 | 8.0 |  |  |  |  | 11.48 | 345 |  | П
| 304 | 146.15 |  | Труба ПШ | 11.59 | 8.0 |  |  |  |  | 4.08 | 123 |  | П |  |  |  |  | 18.1
2 | 304 | 155.20 | 9.05 / -2.54 | Аномалия продольного шва | 11.59 | 8.0 | 40 | 3.2 | 24 | 20 | 4.05 | 122 | NA | [5 empty] | 18.1
| 303 | 157.74 |  | Труба ПШ | 11.64 | 8.0 |  |  |  |  | 0.00 | 0 |  | П
3 | 303 | 164.76 | 7.02 / -4.62 | Металл снаружи | 11.64 | 8.0 |  |  | 60 | 71 | 10.27 | 308 | EXT
| 302 | 169.38 |  | Труба ПШ | 11.55 | 8.0 |  |  |  |  | 5.02 | 151 |  | П
| 301 | 180.94 |  | Труба ПШ | 11.60 | 8.0 |  |  |  |  | 9.62 | 289 |  | П
| 300 | 192.53 |  | Труба ПШ | 11.53 | 8.0 |  |  |  |  | 4.08 | 123 |  | П
| 299 | 204.07 |  | Труба ПШ | 11.49 | 8.0 |  |  |  |  | 2.67 | 80 |  | П
| 298 | 215.56 |  | Труба ПШ | 11.48 | 8.0 |  |  |  |  | 2.82 | 85 |  | П
| 297 | 227.05 |  | Труба ПШ | 11.45 | 8.0 |  |  |  |  | 10.22 | 307 |  | П
| 296 | 238.50 |  | Труба ПШ | 11.59 | 8.0 |  |  |  |  | 9.23 | 277 |  | П
| 295 | 250.09 |  | Труба ПШ | 11.57 | 8.0 |  |  |  |  | 2.77 | 83 |  | П
| 294 | 261.66 |  | Труба ПШ | 11.56 | 8.0 |  |  |  |  | 3.10 | 93 |  | П |  |  |  |  | 28.2
4 | 294 | 262.85 | 1.20 / -10.36 | Коррозия | 11.56 | 8.0 | 5 | 0.4 | 9 | 18 | 5.77 | 173 | EXT |  | 0.05 | 6.62 |  |  | 28.2 | 0.81
5 | 294 | 262.97 | 1.32 / -10.24 | Коррозия | 11.56 | 8.0 | 7 | 0.6 | 18 | 18 | 5.58 | 168 | EXT |  | 0.07 | 6.61 |  |  | 28.4 | 0.81
6 | 294 | 263.30 | 1.65 / -9.91 | Коррозия | 11.56 | 8.0 | 10 | 0.8 | 11 | 18 | 3.47 | 104 | EXT |  | 0.10 | 6.61 |  |  | 30.7 | 0.81
7 | 294 | 263.31 | 1.65 / -9.91 | Коррозия | 11.56 | 8.0 | 10 | 0.8 | 9 | 18 | 5.30 | 159 | EXT |  | 0.10 | 6.62 |  |  | 31.2 | 0.81
| 293 | 273.22 |  | Труба ПШ | 11.62 | 8.0 |  |  |  |  | 6.22 | 187 |  | П
| 292 | 284.84 |  | Труба ПШ | 11.59 | 8.0 |  |  |  |  | 0.65 | 20 |  | П
| 291 | 296.43 |  | Труба ПШ | 11.48 | 8.0 |  |  |  |  | 3.93 | 118 |  | П
| 290 | 307.91 |  | Труба ПШ | 11.54 | 8.0 |  |  |  |  | 4.40 | 132 |  | П
| 289 | 319.45 |  | Труба ПШ | 11.42 | 8.0 |  |  |  |  | 9.88 | 297 |  | П
| 288 | 330.87 |  | Труба ПШ | 11.60 | 8.0 |  |  |  |  | 1.78 | 54 |  | П
| 287 | 342.47 |  | Труба ПШ | 11.52 | 8.0 |  |  |  |  | 6.05 | 182 |  | П
| 286 | 353.99 |  | Труба ПШ | 11.61 | 8.0 |  |  |  |  | 5.82 | 175 |  | П
| 285 | 365.60 |  | Труба ПШ | 11.57 | 8.0 |  |  |  |  | 0.10 | 3 |  | П
| 284 | 377.17 |  | Труба ПШ | 11.23 | 8.0 |  |  |  |  | 3.57 | 107 |  | П
| 283 | 388.40 |  | Труба ПШ | 11.61 | 8.0 |  |  |  |  | 8.12 | 244 |  | П
| 282 | 400.01 |  | Труба ПШ | 11.53 | 8.0 |  |  |  |  | 10.22 | 307 |  | П
| 281 | 411.54 |  | Труба ПШ | 11.50 | 8.0 |  |  |  |  | 11.82 | 355 |  | П
| 280 | 423.04 |  | Труба ПШ | 11.76 | 8.0 |  |  |  |  | 5.63 | 169 |  | П
| 279 | 434.80 |  | Труба ПШ | 11.69 | 8.0 |  |  |  |  | 0.85 | 26 |  | П
| 278 | 446.49 |  | Труба ПШ | 11.25 | 8.0 |  |  |  |  | 6.47 | 194 |  | П
| 277 | 457.75 |  | Труба ПШ | 11.50 | 8.0 |  |  |  |  | 10.63 | 319 |  | П
| 276 | 469.24 |  | Труба ПШ | 11.43 | 8.0 |  |  |  |  | 0.65 | 20 |  | П
| 275 | 480.68 |  | Труба ПШ | 11.41 | 8.0 |  |  |  |  | 8.07 | 242 |  | П
| 274 | 492.09 |  | Труба ПШ | 11.62 | 8.0 |  |  |  |  | 7.55 | 227 |  | П
| 273 | 503.71 |  | Труба ПШ | 11.63 | 8.0 |  |  |  |  | 8.20 | 246 |  | П
| 272 | 515.34 |  | Труба ПШ | 11.29 | 8.0 |  |  |  |  | 1.78 | 54 |  | П
| 271 | 526.63 |  | Труба ПШ | 11.27 | 8.0 |  |  |  |  | 6.33 | 190 |  | П
| 270 | 537.91 |  | Труба ПШ | 11.71 | 8.0 |  |  |  |  | 9.70 | 291 |  | П
| 269 | 549.62 |  | Труба ПШ | 11.73 | 8.0 |  |  |  |  | 1.45 | 44 |  | П
| 268 | 561.35 |  | Труба ПШ | 11.45 | 8.0 |  |  |  |  | 4.97 | 149 |  | П
| 267 | 572.80 |  | Труба ПШ | 11.62 | 8.0 |  |  |  |  | 3.57 | 107 |  | П
8 | 267 | 580.06 | 7.26 / -4.36 | Вмятина | 11.62 | 8.0 | 0.8 | 6 | 186 | 177 | 4.17 | 125 | EXT |  | 0.00
| 266 | 584.42 |  | Труба ПШ | 11.73 | 8.0 |  |  |  |  | 3.00 | 90 |  | П |  |  |  |  | 21.7
9 | 266 | 595.16 | 10.74 / -0.99 | Заводской дефект | 11.73 | 8.0 | 6 | 0.5 | 43 | 18 | 2.77 | 83 | NA | [5 empty] | 21.7
| 265 | 596.15 |  | Труба ПШ | 11.40 | 8.0 |  |  |  |  | 6.10 | 183 |  | П
| 264 | 607.55 |  | Труба ПШ | 11.64 | 8.0 |  |  |  |  | 4.37 | 131 |  | П
| 263 | 619.18 |  | Труба ПШ | 11.69 | 8.0 |  |  |  |  | 0.98 | 30 |  | П
| 262 | 630.88 |  | Труба ПШ | 11.55 | 8.0 |  |  |  |  | 1.60 | 48 |  | П
10 | 262 | 633.18 | 2.30 / -9.25 | Вмятина | 11.55 | 8.0 | 1.4 | 10 | 459 | 380 | 4.87 | 146 | EXT |  | 0.00
| 261 | 642.43 |  | Труба ПШ | 11.53 | 8.0 |  |  |  |  | 7.78 | 234 |  | П
| 260 | 653.96 |  | Труба ПШ | 11.33 | 8.0 |  |  |  |  | 8.07 | 242 |  | П
11 | 260 | 657.65 | 3.69 / -7.64 | Технологический дефект | 11.33 | 8.0 |  |  | 17 | 18 | 11.72 | 352 | EXT | [7 empty] | приварка
| 259 | 665.29 |  | Труба ПШ | 11.65 | 8.0 |  |  |  |  | 10.22 | 307 |  | П |  |  |  |  | 25.0
12 | 259 | 675.42 | 10.13 / -1.53 | Заводской дефект | 11.65 | 8.0 | 19 | 1.5 | 23 | 44 | 6.13 | 184 | NA | [5 empty] | 25.0
| 258 | 676.94 |  | Труба ПШ | 11.57 | 8.0 |  |  |  |  | 6.75 | 203 |  | П
13 | 258 | 684.95 | 8.00 / -3.57 | Металл снаружи | 11.57 | 8.0 |  |  | 48 | 53 | 0.13 | 4 | EXT
| 257 | 688.52 |  | Труба ПШ | 11.51 | 8.0 |  |  |  |  | 8.90 | 267 |  | П
| 256 | 700.03 |  | Труба ПШ | 11.57 | 8.0 |  |  |  |  | 7.83 | 235 |  | П
| 255 | 711.60 |  | Труба ПШ | 11.22 | 10.0 |  |  |  |  | 6.57 | 197 |  | П |  |  |  |  | 31.3
14 | 255 | 715.29 | 3.69 / -7.53 | Заводской дефект | 11.22 | 10.0 | 15 | 1.5 | 58 | 27 | 6.18 | 186 | NA | [5 empty] | 31.3
| 254 | 722.82 |  | Труба ПШ | 11.25 | 8.0 |  |  |  |  | 0.62 | 19 |  | П
| 253 | 734.07 |  | Труба ПШ | 11.27 | 8.0 |  |  |  |  | 1.13 | 34 |  | П
| 252 | 745.34 |  | Труба ПШ | 11.05 | 8.0 |  |  |  |  | 6.28 | 189 |  | П
| 251 | 756.39 |  | Труба ПШ | 11.40 | 8.0 |  |  |  |  | 11.48 | 345 |  | П
| 250 | 767.79 |  | Труба ПШ | 11.68 | 8.0 |  |  |  |  | 0.80 | 24 |  | П
| 249 | 779.47 |  | Труба ПШ | 11.76 | 8.0 |  |  |  |  | 4.40 | 132 |  | П
| 248 | 791.24 |  | Труба ПШ | 11.41 | 8.0 |  |  |  |  | 10.40 | 312 |  | П
15 | 248 | 801.77 | 10.54 / -0.87 | Технологический дефект | 11.41 | 8.0 |  |  | 26 | 27 | 5.35 | 161 | NA
| 247 | 802.64 |  | Труба ПШ | 11.25 | 8.0 |  |  |  |  | 7.22 | 217 |  | П
| 246 | 813.89 |  | Труба ПШ | 11.61 | 8.0 |  |  |  |  | 11.30 | 339 |  | П
| 245 | 825.50 |  | Труба ПШ | 11.52 | 8.0 |  |  |  |  | 7.97 | 239 |  | П |  |  |  |  | 23.3
16 | 245 | 826.22 | 0.72 / -10.80 | Технологический дефект | 11.52 | 8.0 | 18 | 1.4 | 31 | 62 | 6.98 | 210 | NA | [5 empty] | 23.3
| 244 | 837.03 |  | Труба ПШ | 11.62 | 8.0 |  |  |  |  | 4.78 | 144 |  | П
| 243 | 848.64 |  | Труба ПШ | 11.57 | 8.0 |  |  |  |  | 6.47 | 194 |  | П
| 242 | 860.21 |  | Труба ПШ | 11.72 | 8.0 |  |  |  |  | 8.35 | 251 |  | П
17 | 242 | 868.64 | 8.43 / -3.29 | Металл снаружи | 11.72 | 8.0 |  |  | 47 | 80 | 5.20 | 156 | EXT
| 241 | 871.93 |  | Труба ПШ | 11.58 | 8.0 |  |  |  |  | 10.45 | 314 |  | П
| 240 | 883.51 |  | Труба ПШ | 11.16 | 8.0 |  |  |  |  | 0.13 | 4 |  | П
| 239 | 894.68 |  | Труба ПШ | 11.26 | 8.0 |  |  |  |  | 11.63 | 349 |  | П
| 238 | 905.93 |  | Труба ПШ | 11.52 | 8.0 |  |  |  |  | 9.88 | 297 |  | П
| 237 | 917.45 |  | Труба ПШ | 11.37 | 8.0 |  |  |  |  | 4.37 | 131 |  | П |  |  |  |  | 17.5
18 | 237 | 919.88 | 2.42 / -8.95 | Коррозия | 11.37 | 8.0 | 6 | 0.5 | 17 | 18 | 2.35 | 71 | EXT |  | 0.06 | 6.61 |  |  | 26.7 | 0.81
19 | 237 | 919.93 | 2.48 / -8.89 | Коррозия | 11.37 | 8.0 | 6 | 0.5 | 23 | 27 | 2.38 | 72 | EXT |  | 0.06 | 6.61 |  |  | 25.4 | 0.81
20 | 237 | 919.99 | 2.54 / -8.83 | Кластер коррозии | 11.37 | 8.0 | 11 | 0.9 | 82 | 62 | 2.53 | 76 | EXT |  |  | 6.50 |  |  | 17.5 | 0.83 | зона коррозии
21 | 237 | 920.19 | 2.73 / -8.64 | Коррозия | 11.37 | 8.0 | 9 | 0.7 | 27 | 27 | 2.82 | 85 | EXT |  | 0.09 | 6.60 |  |  | 27.4 | 0.81
| 236 | 928.82 |  | Труба ПШ | 11.48 | 8.0 |  |  |  |  | 0.88 | 27 |  | П
| 235 | 940.30 |  | Труба ПШ | 11.57 | 8.0 |  |  |  |  | 6.28 | 189 |  | П
| 234 | 951.87 |  | Труба ПШ | 11.49 | 8.0 |  |  |  |  | 1.27 | 38 |  | П
| 233 | 963.36 |  | Труба ПШ | 11.33 | 8.0 |  |  |  |  | 5.82 | 175 |  | П
22 | 233 | 966.57 | 3.21 / -8.12 | Вмятина | 11.33 | 8.0 | 1.7 | 12 | 355 | 203 | 9.88 | 297 | EXT |  | 0.00
| 232 | 974.70 |  | Труба ПШ | 10.85 | 10.0 |  |  |  |  | 4.03 | 121 |  | П
| 231 | 985.55 |  | Труба ПШ | 11.41 | 8.0 |  |  |  |  | 9.28 | 279 |  | П
| 230 | 996.96 |  | Труба ПШ | 11.58 | 8.0 |  |  |  |  | 6.37 | 191 |  | П
| 229 | 1008.54 |  | Труба ПШ | 11.58 | 8.0 |  |  |  |  | 3.62 | 109 |  | П
| 228 | 1020.12 |  | Труба ПШ | 11.60 | 8.0 |  |  |  |  | 4.97 | 149 |  | П
| 227 | 1031.72 |  | Труба ПШ | 11.49 | 8.0 |  |  |  |  | 11.12 | 334 |  | П
| 226 | 1043.21 |  | Труба ПШ | 11.55 | 8.0 |  |  |  |  | 8.67 | 260 |  | П
| 225 | 1054.76 |  | Труба ПШ | 11.51 | 8.0 |  |  |  |  | 2.20 | 66 |  | П
| 224 | 1066.28 |  | Труба ПШ | 11.48 | 8.0 |  |  |  |  | 5.15 | 155 |  | П
| 223 | 1077.76 |  | Труба ПШ | 11.48 | 8.0 |  |  |  |  | 2.15 | 65 |  | П
| 222 | 1089.24 |  | Труба ПШ | 11.49 | 8.0 |  |  |  |  | 7.55 | 227 |  | П
| 221 | 1100.73 |  | Труба ПШ | 11.24 | 8.0 |  |  |  |  | 2.95 | 89 |  | П
| 220 | 1111.97 |  | Труба ПШ | 11.55 | 8.0 |  |  |  |  | 9.18 | 276 |  | П
| 219 | 1123.53 |  | Труба ПШ | 11.49 | 8.0 |  |  |  |  | 3.28 | 99 |  | П
| 218 | 1135.01 |  | Труба ПШ | 11.73 | 8.0 |  |  |  |  | 11.53 | 346 |  | П |  |  |  |  | 24.2
23 | 218 | 1139.19 | 4.17 / -7.56 | Заводской дефект | 11.73 | 8.0 | 6 | 0.5 | 27 | 18 | 7.13 | 214 | NA | [5 empty] | 24.2
| 217 | 1146.75 |  | Труба ПШ | 11.73 | 8.0 |  |  |  |  | 1.13 | 34 |  | П
| 216 | 1158.48 |  | Труба ПШ | 11.54 | 8.0 |  |  |  |  | 10.78 | 324 |  | П
| 215 | 1170.03 |  | Труба ПШ | 11.54 | 8.0 |  |  |  |  | 9.05 | 272 |  | П
| 214 | 1181.57 |  | Труба ПШ | 11.35 | 8.0 |  |  |  |  | 0.98 | 30 |  | П
| 213 | 1192.92 |  | Труба ПШ | 11.60 | 8.0 |  |  |  |  | 11.38 | 342 |  | П
| 212 | 1204.52 |  | Труба ПШ | 11.45 | 8.0 |  |  |  |  | 2.35 | 71 |  | П
| 211 | 1215.98 |  | Труба ПШ | 11.53 | 8.0 |  |  |  |  | 8.58 | 258 |  | П
| 210 | 1227.51 |  | Труба ПШ | 11.51 | 8.0 |  |  |  |  | 8.15 | 245 |  | П
| 209 | 1239.02 |  | Труба ПШ | 11.36 | 8.0 |  |  |  |  | 4.13 | 124 |  | П
| 208 | 1250.38 |  | Труба ПШ | 11.54 | 8.0 |  |  |  |  | 0.47 | 14 |  | П
| 207 | 1261.92 |  | Труба ПШ | 11.62 | 8.0 |  |  |  |  | 6.75 | 203 |  | П
| 206 | 1273.54 |  | Труба ПШ | 11.43 | 8.0 |  |  |  |  | 8.15 | 245 |  | П
| 205 | 1284.97 |  | Труба ПШ | 11.54 | 8.0 |  |  |  |  | 5.58 | 168 |  | П
| 204 | 1296.50 |  | Труба ПШ | 11.40 | 8.0 |  |  |  |  | 8.25 | 248 |  | П
| 203 | 1307.91 |  | Труба ПШ | 11.44 | 8.0 |  |  |  |  | 11.58 | 348 |  | П
| 202 | 1319.35 |  | Труба ПШ | 11.69 | 8.0 |  |  |  |  | 9.28 | 279 |  | П
24 | 202 | 1323.30 | 3.95 / -7.74 | Вмятина | 11.69 | 8.0 | 1.0 | 7 | 232 | 186 | 9.65 | 290 | EXT |  | 0.00
25 | 202 | 1323.34 | 3.98 / -7.71 | Вмятина | 11.69 | 8.0 | 1.0 | 7 | 350 | 300 | 6.70 | 201 | EXT |  | 0.00
26 | 202 | 1327.80 | 8.45 / -3.24 | Металл снаружи | 11.69 | 8.0 |  |  | 23 | 44 | 1.60 | 48 | EXT
27 | 202 | 1328.95 | 9.60 / -2.09 | Металл снаружи | 11.69 | 8.0 |  |  | 70 | 97 | 1.83 | 55 | EXT
| 201 | 1331.04 |  | Труба ПШ | 11.57 | 8.0 |  |  |  |  | 2.12 | 64 |  | П
| 200 | 1342.61 |  | Труба ПШ | 11.20 | 8.0 |  |  |  |  | 7.55 | 227 |  | П
| 199 | 1353.82 |  | Труба ПШ | 10.90 | 8.0 |  |  |  |  | 2.48 | 75 |  | П
| 198 | 1364.72 |  | Труба ПШ | 11.58 | 8.0 |  |  |  |  | 10.92 | 328 |  | П
| 197 | 1376.30 |  | Труба ПШ | 11.56 | 8.0 |  |  |  |  | 5.25 | 158 |  | П
| 196 | 1387.86 |  | Труба ПШ | 11.25 | 8.0 |  |  |  |  | 0.00 | 0 |  | П
| 195 | 1399.11 |  | Труба ПШ | 11.56 | 8.0 |  |  |  |  | 2.95 | 89 |  | П
| 194 | 1410.67 |  | Труба ПШ | 11.69 | 8.0 |  |  |  |  | 8.43 | 253 |  | П
| 193 | 1422.36 |  | Труба ПШ | 11.00 | 8.0 |  |  |  |  | 4.68 | 141 |  | П
| 192 | 1433.36 |  | Труба ПШ | 11.25 | 8.0 |  |  |  |  | 0.37 | 11 |  | П
| 191 | 1444.61 |  | Труба ПШ | 11.43 | 8.0 |  |  |  |  | 7.68 | 231 |  | П |  |  |  |  | 27.3
28 | 191 | 1448.46 | 3.85 / -7.58 | Вмятина | 11.43 | 8.0 | 0.8 | 6 | 442 | 292 | 8.48 | 255 | EXT |  | 0.00
29 | 191 | 1455.98 | 11.37 / -0.06 | Заводской дефект | 11.43 | 8.0 | 10 | 0.8 | 24 | 62 | 0.52 | 16 | INT | [5 empty] | 27.3
| 190 | 1456.04 |  | Труба ПШ | 11.57 | 8.0 |  |  |  |  | 4.78 | 144 |  | П
| 189 | 1467.61 |  | Труба ПШ | 11.25 | 8.0 |  |  |  |  | 6.10 | 183 |  | П |  |  |  |  | 24.2
30 | 189 | 1468.64 | 1.03 / -10.22 | Заводской дефект | 11.25 | 8.0 | 13 | 1 | 16 | 18 | 3.18 | 96 | NA | [5 empty] | 28.6
31 | 189 | 1468.91 | 1.30 / -9.95 | Заводской дефект | 11.25 | 8.0 | 11 | 0.9 | 18 | 18 | 3.62 | 109 | NA | [5 empty] | 28.7
32 | 189 | 1468.98 | 1.37 / -9.88 | Заводской дефект | 11.25 | 8.0 | 5 | 0.4 | 29 | 18 | 3.70 | 111 | NA | [5 empty] | 24.2
| 188 | 1478.86 |  | Труба ПШ | 11.59 | 8.0 |  |  |  |  | 0.52 | 16 |  | П
| 187 | 1490.45 |  | Труба ПШ | 11.12 | 8.0 |  |  |  |  | 8.72 | 262 |  | П
| 186 | 1501.57 |  | Труба ПШ | 11.50 | 8.0 |  |  |  |  | 3.00 | 90 |  | П
| 185 | 1513.07 |  | Труба ПШ | 11.47 | 8.0 |  |  |  |  | 6.18 | 186 |  | П
| 184 | 1524.54 |  | Труба ПШ | 11.46 | 8.0 |  |  |  |  | 1.45 | 44 |  | П
| 183 | 1536.00 |  | Труба ПШ | 11.38 | 8.0 |  |  |  |  | 8.20 | 246 |  | П
| 182 | 1547.38 |  | Труба ПШ | 11.41 | 8.0 |  |  |  |  | 0.13 | 4 |  | П
| 181 | 1558.79 |  | Труба ПШ | 11.50 | 8.0 |  |  |  |  | 10.03 | 301 |  | П
| 180 | 1570.30 |  | Труба ПШ | 11.49 | 8.0 |  |  |  |  | 11.15 | 335 |  | П
| 179 | 1581.79 |  | Труба ПШ | 11.59 | 8.0 |  |  |  |  | 5.48 | 165 |  | П
| 178 | 1593.38 |  | Труба ПШ | 11.52 | 8.0 |  |  |  |  | 1.40 | 42 |  | П
| 177 | 1604.90 |  | Труба ПШ | 11.52 | 8.0 |  |  |  |  | 7.17 | 215 |  | П
| 176 | 1616.42 |  | Труба ПШ | 11.50 | 8.0 |  |  |  |  | 10.55 | 317 |  | П |  |  |  |  | 23.3
33 | 176 | 1625.59 | 9.17 / -2.33 | Технологический дефект | 11.50 | 8.0 | 5 | 0.4 | 34 | 9 | 8.87 | 266 | EXT | [5 empty] | 23.3
| 175 | 1627.92 |  | Труба ПШ | 11.57 | 8.0 |  |  |  |  | 8.72 | 262 |  | П
34 | 175 | 1631.83 | 3.92 / -7.65 | Технологический дефект | 11.57 | 8.0 |  |  | 15 | 18 | 11.63 | 349 | EXT | [7 empty] | приварка
| 174 | 1639.49 |  | Труба ПШ | 2.17 | 8.0 |  |  |  |  | 3.28 | 99 |  | П
| 173 | 1641.66 |  | Труба ПШ | 11.53 | 8.0 |  |  |  |  | 6.62 | 199 |  | П
| 173 | 1651.19 | 9.54 / -2.00 | Маркер |  | 8.0 | [14 empty] | М1
| 172 | 1653.19 |  | Труба ПШ | 4.37 | 8.0 |  |  |  |  | 3.93 | 118 |  | П
| 171 | 1657.56 |  | Труба ПШ | 11.45 | 8.0 |  |  |  |  | 0.42 | 13 |  | П
| 170 | 1669.01 |  | Труба ПШ | 11.61 | 8.0 |  |  |  |  | 3.47 | 104 |  | П
| 169 | 1680.62 |  | Труба ПШ | 11.51 | 8.0 |  |  |  |  | 11.02 | 331 |  | П
| 168 | 1692.12 |  | Труба ПШ | 11.51 | 8.0 |  |  |  |  | 1.45 | 44 |  | П
| 167 | 1703.63 |  | Труба ПШ | 11.57 | 8.0 |  |  |  |  | 8.82 | 265 |  | П
| 166 | 1715.20 |  | Труба ПШ | 11.56 | 8.0 |  |  |  |  | 4.45 | 134 |  | П
| 165 | 1726.75 |  | Труба ПШ | 11.57 | 8.0 |  |  |  |  | 9.98 | 300 |  | П
| 164 | 1738.32 |  | Труба ПШ | 11.48 | 8.0 |  |  |  |  | 0.05 | 2 |  | П
| 163 | 1749.80 |  | Труба ПШ | 11.54 | 8.0 |  |  |  |  | 6.62 | 199 |  | П
| 162 | 1761.33 |  | Труба ПШ | 11.51 | 8.0 |  |  |  |  | 2.53 | 76 |  | П
| 161 | 1772.84 |  | Труба ПШ | 11.55 | 8.0 |  |  |  |  | 7.45 | 224 |  | П
| 160 | 1784.39 |  | Труба ПШ | 11.48 | 8.0 |  |  |  |  | 11.53 | 346 |  | П
| 159 | 1795.87 |  | Труба ПШ | 11.49 | 8.0 |  |  |  |  | 3.75 | 113 |  | П
| 158 | 1807.36 |  | Труба ПШ | 11.57 | 8.0 |  |  |  |  | 3.62 | 109 |  | П
| 157 | 1818.92 |  | Труба ПШ | 11.52 | 8.0 |  |  |  |  | 2.58 | 78 |  | П
| 156 | 1830.44 |  | Труба ПШ | 11.58 | 8.0 |  |  |  |  | 10.08 | 303 |  | П
| 155 | 1842.02 |  | Труба ПШ | 11.53 | 8.0 |  |  |  |  | 5.12 | 154 |  | П
| 154 | 1853.55 |  | Труба ПШ | 11.57 | 8.0 |  |  |  |  | 5.35 | 161 |  | П
| 153 | 1865.12 |  | Труба ПШ | 11.60 | 8.0 |  |  |  |  | 11.43 | 343 |  | П
| 152 | 1876.72 |  | Труба ПШ | 11.51 | 8.0 |  |  |  |  | 8.87 | 266 |  | П
| 151 | 1888.22 |  | Труба ПШ | 11.41 | 8.0 |  |  |  |  | 3.65 | 110 |  | П
| 150 | 1899.63 |  | Труба ПШ | 11.54 | 8.0 |  |  |  |  | 11.12 | 334 |  | П
| 149 | 1911.16 |  | Труба ПШ | 11.29 | 8.0 |  |  |  |  | 7.92 | 238 |  | П |  |  |  |  | 29.0
35 | 149 | 1919.03 | 7.86 / -3.42 | Заводской дефект | 11.29 | 8.0 | 12 | 1 | 15 | 18 | 4.83 | 145 | INT | [5 empty] | 29.0
| 148 | 1922.45 |  | Труба ПШ | 11.27 | 8.0 |  |  |  |  | 4.27 | 128 |  | П
| 147 | 1933.72 |  | Труба ПШ | 11.48 | 8.0 |  |  |  |  | 2.58 | 78 |  | П
| 146 | 1945.19 |  | Труба ПШ | 11.50 | 8.0 |  |  |  |  | 7.08 | 213 |  | П
| 145 | 1956.69 |  | Труба ПШ | 11.49 | 8.0 |  |  |  |  | 2.58 | 78 |  | П
| 144 | 1968.18 |  | Труба ПШ | 11.59 | 8.0 |  |  |  |  | 8.15 | 245 |  | П
| 143 | 1979.77 |  | Труба ПШ | 11.55 | 8.0 |  |  |  |  | 4.78 | 144 |  | П
| 142 | 1991.32 |  | Труба ПШ | 11.39 | 8.0 |  |  |  |  | 10.68 | 321 |  | П
| 141 | 2002.71 |  | Труба ПШ | 11.52 | 8.0 |  |  |  |  | 7.92 | 238 |  | П
| 140 | 2014.23 |  | Труба ПШ | 11.42 | 8.0 |  |  |  |  | 4.22 | 127 |  | П
| 139 | 2025.64 |  | Труба ПШ | 11.46 | 10.0 |  |  |  |  | 6.13 | 184 |  | П |  |  |  |  | 39.1
36 | 139 | 2032.98 | 7.34 / -4.12 | Коррозия | 11.46 | 10.0 | 13 | 1.3 | 17 | 18 | 2.90 | 87 | EXT |  | 0.13 | 8.29 |  |  | 39.1 | 0.65
| 138 | 2037.10 |  | Труба ПШ | 11.44 | 8.0 |  |  |  |  | 2.15 | 65 |  | П
| 137 | 2048.54 |  | Труба ПШ | 11.50 | 8.0 |  |  |  |  | 11.30 | 339 |  | П
| 136 | 2060.04 |  | Труба ПШ | 11.52 | 8.0 |  |  |  |  | 8.53 | 256 |  | П
| 135 | 2071.56 |  | Труба ПШ | 11.58 | 8.0 |  |  |  |  | 6.00 | 180 |  | П |  |  |  |  | 28.2
37 | 135 | 2074.66 | 3.10 / -8.48 | Заводской дефект | 11.58 | 8.0 | 11 | 0.9 | 19 | 53 | 2.63 | 79 | EXT | [5 empty] | 28.2
38 | 135 | 2081.43 | 9.88 / -1.71 | Заводской дефект | 11.58 | 8.0 | 10 | 0.8 | 16 | 18 | 2.30 | 69 | EXT | [5 empty] | 29.3
| 134 | 2083.14 |  | Труба ПШ | 11.60 | 8.0 |  |  |  |  | 4.45 | 134 |  | П
| 133 | 2094.74 |  | Труба ПШ | 11.55 | 8.0 |  |  |  |  | 1.92 | 58 |  | П |  |  |  |  | 24.6
39 | 133 | 2105.21 | 10.47 / -1.08 | Аномалия продольного шва | 11.55 | 8.0 | 17 | 1.4 | 27 | 20 | 2.05 | 62 | NA | [5 empty] | 24.6
| 132 | 2106.29 |  | Труба ПШ | 11.42 | 8.0 |  |  |  |  | 10.45 | 314 |  | П
| 131 | 2117.70 |  | Труба ПШ | 11.41 | 8.0 |  |  |  |  | 3.57 | 107 |  | П
| 130 | 2129.11 |  | Труба ПШ | 11.33 | 8.0 |  |  |  |  | 5.90 | 177 |  | П
| 129 | 2140.43 |  | Труба ПШ | 11.55 | 8.0 |  |  |  |  | 4.92 | 148 |  | П
| 128 | 2151.98 |  | Труба ПШ | 11.57 | 8.0 |  |  |  |  | 2.67 | 80 |  | П
| 127 | 2163.55 |  | Труба ПШ | 11.63 | 8.0 |  |  |  |  | 7.37 | 221 |  | П
| 126 | 2175.17 |  | Труба ПШ | 11.58 | 8.0 |  |  |  |  | 5.58 | 168 |  | П
| 125 | 2186.75 |  | Труба ПШ | 11.58 | 8.0 |  |  |  |  | 11.15 | 335 |  | П |  |  |  |  | 24.4
40 | 125 | 2198.28 | 11.53 / -0.05 | Коррозия | 11.58 | 8.0 | 16 | 1.3 | 29 | 35 | 6.10 | 183 | EXT |  | 0.16 | 6.59 |  |  | 24.4 | 0.81
| 124 | 2198.33 |  | Труба ПШ | 11.48 | 8.0 |  |  |  |  | 0.65 | 20 |  | П
| 123 | 2209.81 |  | Труба ПШ | 11.61 | 8.0 |  |  |  |  | 9.13 | 274 |  | П
| 122 | 2221.42 |  | Труба ПШ | 11.58 | 8.0 |  |  |  |  | 3.13 | 94 |  | П
| 121 | 2233.00 |  | Труба ПШ | 11.50 | 8.0 |  |  |  |  | 9.47 | 284 |  | П
| 120 | 2244.49 |  | Труба ПШ | 11.56 | 8.0 |  |  |  |  | 2.87 | 86 |  | П
| 119 | 2256.05 |  | Труба ПШ | 11.51 | 8.0 |  |  |  |  | 9.93 | 298 |  | П
| 118 | 2267.56 |  | Труба ПШ | 11.48 | 8.0 |  |  |  |  | 1.17 | 35 |  | П
| 117 | 2279.04 |  | Труба ПШ | 11.53 | 8.0 |  |  |  |  | 0.65 | 20 |  | П |  |  |  |  | 25.2
41 | 117 | 2280.54 | 1.50 / -10.03 | Коррозия | 11.53 | 8.0 | 11 | 0.9 | 11 | 27 | 3.13 | 94 | EXT |  | 0.11 | 6.61 |  |  | 30.5 | 0.81 | в зоне вмятины 3 мм
42 | 117 | 2289.34 | 10.30 / -1.23 | Аномалия продольного шва | 11.53 | 8.0 | 15 | 1.2 | 27 | 20 | 0.82 | 25 | NA | [5 empty] | 25.2
43 | 117 | 2289.38 | 10.34 / -1.20 | Аномалия продольного шва | 11.53 | 8.0 |  |  | 170 | 20 | 0.82 | 25 | NA | [7 empty] | нарушение формы продольного шва
| 116 | 2290.57 |  | Труба ПШ | 11.50 | 8.0 |  |  |  |  | 5.38 | 162 |  | П
| 115 | 2302.07 |  | Труба ПШ | 11.38 | 8.0 |  |  |  |  | 9.52 | 286 |  | П
| 114 | 2313.46 |  | Труба ПШ | 11.57 | 8.0 |  |  |  |  | 10.97 | 329 |  | П
| 113 | 2325.03 |  | Труба ПШ | 11.55 | 8.0 |  |  |  |  | 8.38 | 252 |  | П
| 112 | 2336.57 |  | Труба ПШ | 11.43 | 8.0 |  |  |  |  | 11.90 | 357 |  | П
| 111 | 2348.00 |  | Труба ПШ | 11.51 | 8.0 |  |  |  |  | 10.27 | 308 |  | П
| 110 | 2359.51 |  | Труба ПШ | 11.58 | 8.0 |  |  |  |  | 4.97 | 149 |  | П
| 109 | 2371.08 |  | Труба ПШ | 11.48 | 8.0 |  |  |  |  | 8.30 | 249 |  | П
| 108 | 2382.56 |  | Труба ПШ | 11.60 | 8.0 |  |  |  |  | 4.78 | 144 |  | П
| 107 | 2394.16 |  | Труба ПШ | 11.51 | 8.0 |  |  |  |  | 4.32 | 130 |  | П
| 106 | 2405.67 |  | Труба ПШ | 11.53 | 8.0 |  |  |  |  | 10.92 | 328 |  | П
| 105 | 2417.20 |  | Труба ПШ | 11.56 | 8.0 |  |  |  |  | 1.55 | 47 |  | П
| 104 | 2428.75 |  | Труба ПШ | 11.54 | 8.0 |  |  |  |  | 10.13 | 304 |  | П
| 103 | 2440.29 |  | Труба ПШ | 11.53 | 8.0 |  |  |  |  | 6.05 | 182 |  | П
| 102 | 2451.83 |  | Труба ПШ | 11.57 | 8.0 |  |  |  |  | 3.52 | 106 |  | П |  |  |  |  | 25.4
44 | 102 | 2456.24 | 4.42 / -7.15 | Заводской дефект | 11.57 | 8.0 | 11 | 0.9 | 31 | 27 | 2.38 | 72 | EXT | [5 empty] | 25.4
| 101 | 2463.40 |  | Труба ПШ | 11.56 | 8.0 |  |  |  |  | 10.83 | 325 |  | П |  |  |  |  | 12.8
45 | 101 | 2471.32 | 7.92 / -3.63 | Кластер коррозии | 11.56 | 8.0 | 11 | 0.9 | 154 | 124 | 3.75 | 113 | EXT |  |  | 6.35 |  |  | 12.8 | 0.85 | зона коррозии
46 | 101 | 2471.59 | 8.20 / -3.36 | Кластер коррозии | 11.56 | 8.0 | 7 | 0.6 | 126 | 88 | 3.80 | 114 | EXT |  |  | 6.49 |  |  | 15.7 | 0.83 | зона коррозии
47 | 101 | 2471.77 | 8.37 / -3.18 | Коррозия | 11.56 | 8.0 | 10 | 0.8 | 32 | 18 | 4.08 | 123 | EXT |  | 0.10 | 6.60 |  |  | 26.2 | 0.81 | на фоне более слабой
48 | 101 | 2472.41 | 9.02 / -2.54 | Коррозия | 11.56 | 8.0 | 16 | 1.3 | 25 | 18 | 3.93 | 118 | EXT |  | 0.16 | 6.60 |  |  | 26.0 | 0.81 | на фоне более слабой
49 | 101 | 2472.62 | 9.22 / -2.33 | Коррозия | 11.56 | 8.0 | 15 | 1.2 | 20 | 18 | 3.80 | 114 | EXT |  | 0.15 | 6.60 |  |  | 27.6 | 0.81 | на фоне более слабой
50 | 101 | 2472.98 | 9.58 / -1.97 | Коррозия | 11.56 | 8.0 | 6 | 0.5 | 21 | 18 | 3.65 | 110 | EXT |  | 0.06 | 6.61 |  |  | 26.1 | 0.81
51 | 101 | 2474.63 | 11.23 / -0.32 | Кластер коррозии | 11.56 | 8.0 | 14 | 1.1 | 71 | 141 | 2.95 | 89 | EXT |  |  | 6.50 |  |  | 18.0 | 0.83 | зона коррозии
| 100 | 2474.95 |  | Труба ПШ | 11.39 | 8.0 |  |  |  |  | 5.95 | 179 |  | П |  |  |  |  | 20.5
52 | 100 | 2478.37 | 3.42 / -7.96 | Кластер коррозии | 11.39 | 8.0 | 5 | 0.4 | 55 | 44 | 8.12 | 244 | EXT |  |  | 6.59 |  |  | 20.5 | 0.81 | зона коррозии
53 | 100 | 2478.72 | 3.77 / -7.62 | Коррозия | 11.39 | 8.0 | 13 | 1 | 30 | 18 | 8.02 | 241 | EXT |  | 0.13 | 6.59 |  |  | 25.3 | 0.81 | на фоне более слабой
54 | 100 | 2478.90 | 3.95 / -7.44 | Коррозия | 11.39 | 8.0 | 8 | 0.6 | 43 | 27 | 7.83 | 235 | EXT |  | 0.08 | 6.59 |  |  | 24.1 | 0.81
| 99 | 2486.34 |  | Труба ПШ | 11.15 | 8.0 |  |  |  |  | 11.72 | 352 |  | П
| 98 | 2497.48 |  | Труба ПШ | 11.48 | 8.0 |  |  |  |  | 0.88 | 27 |  | П |  |  |  |  | 28.2
55 | 98 | 2497.68 | 0.20 / -11.28 | Коррозия | 11.48 | 8.0 | 14 | 1.1 | 16 | 18 | 2.53 | 76 | EXT |  | 0.14 | 6.61 |  |  | 28.2 | 0.81
56 | 98 | 2497.80 | 0.32 / -11.16 | Коррозия | 11.48 | 8.0 | 10 | 0.8 | 16 | 18 | 2.43 | 73 | EXT |  | 0.10 | 6.61 |  |  | 29.3 | 0.81
| 97 | 2508.96 |  | Труба ПШ | 11.47 | 8.0 |  |  |  |  | 6.10 | 183 |  | П |  |  |  |  | 29.5
57 | 97 | 2509.02 | 0.06 / -11.41 | Коррозия | 11.47 | 8.0 | 10 | 0.8 | 15 | 18 | 3.62 | 109 | EXT |  | 0.10 | 6.61 |  |  | 29.5 | 0.81
| 96 | 2520.43 |  | Труба ПШ | 11.48 | 8.0 |  |  |  |  | 2.43 | 73 |  | П
| 95 | 2531.91 |  | Труба ПШ | 11.61 | 8.0 |  |  |  |  | 7.68 | 231 |  | П |  |  |  |  | 25.1
58 | 95 | 2535.47 | 3.56 / -8.05 | Механическое повреждение | 11.61 | 8.0 | 10 | 0.8 | 17 | 18 | 2.30 | 69 | EXT | [5 empty] | 29.2 | 0.82
59 | 95 | 2535.60 | 3.69 / -7.92 | Механическое повреждение | 11.61 | 8.0 | 10 | 0.8 | 15 | 18 | 2.25 | 68 | EXT | [5 empty] | 29.7 | 0.82
60 | 95 | 2535.63 | 3.72 / -7.89 | Механическое повреждение | 11.61 | 8.0 | 10 | 0.8 | 18 | 18 | 2.58 | 78 | EXT | [5 empty] | 29.0 | 0.82
61 | 95 | 2535.69 | 3.78 / -7.83 | Механическое повреждение | 11.61 | 8.0 | 20 | 1.6 | 14 | 18 | 2.25 | 68 | EXT | [5 empty] | 27.1 | 0.82
62 | 95 | 2535.82 | 3.91 / -7.70 | Механическое повреждение | 11.61 | 8.0 | 24 | 1.9 | 17 | 27 | 2.15 | 65 | EXT | [5 empty] | 25.1 | 0.83
63 | 95 | 2535.91 | 4.00 / -7.61 | Механическое повреждение | 11.61 | 8.0 | 15 | 1.2 | 14 | 18 | 2.25 | 68 | EXT | [5 empty] | 28.6 | 0.82
64 | 95 | 2536.04 | 4.13 / -7.48 | Механическое повреждение | 11.61 | 8.0 | 20 | 1.6 | 12 | 18 | 2.25 | 68 | EXT | [5 empty] | 27.6 | 0.82
| 94 | 2543.52 |  | Труба ПШ | 11.54 | 8.0 |  |  |  |  | 11.63 | 349 |  | П |  |  |  |  | 16.0
65 | 94 | 2550.70 | 7.18 / -4.36 | Технологический дефект | 11.54 | 8.0 | 22 | 1.8 | 61 | 35 | 6.70 | 201 | NA | [5 empty] | 16.0 |  | требует доп. контроля и уточнения типа дефекта
66 | 94 | 2550.99 | 7.47 / -4.07 | Технологический дефект | 11.54 | 8.0 | 25 | 2 | 46 | 27 | 6.52 | 196 | NA | [5 empty] | 17.9 |  | требует доп. контроля и уточнения типа дефекта
| 93 | 2555.06 |  | Труба ПШ | 11.49 | 8.0 |  |  |  |  | 9.37 | 281 |  | П
| 92 | 2566.55 |  | Труба ПШ | 11.60 | 8.0 |  |  |  |  | 8.58 | 258 |  | П
| 91 | 2578.15 |  | Труба ПШ | 11.64 | 10.0 |  |  |  |  | 5.30 | 159 |  | П
| 90 | 2589.79 |  | Труба ПШ | 11.47 | 8.0 |  |  |  |  | 11.38 | 342 |  | П
| 89 | 2601.25 |  | Труба ПШ | 11.51 | 8.0 |  |  |  |  | 11.82 | 355 |  | П
| 88 | 2612.76 |  | Труба ПШ | 11.56 | 8.0 |  |  |  |  | 3.75 | 113 |  | П
| 87 | 2624.32 |  | Труба ПШ | 11.58 | 8.0 |  |  |  |  | 0.33 | 10 |  | П
| 86 | 2635.90 |  | Труба ПШ | 11.51 | 8.0 |  |  |  |  | 11.30 | 339 |  | П
| 85 | 2647.41 |  | Труба ПШ | 11.52 | 8.0 |  |  |  |  | 0.05 | 2 |  | П
| 84 | 2658.93 |  | Труба ПШ | 11.63 | 8.0 |  |  |  |  | 8.63 | 259 |  | П
| 83 | 2670.55 |  | Труба ПШ | 11.53 | 8.0 |  |  |  |  | 0.13 | 4 |  | П
| 82 | 2682.08 |  | Труба ПШ | 11.56 | 8.0 |  |  |  |  | 2.48 | 75 |  | П
| 81 | 2693.64 |  | Труба ПШ | 6.18 | 8.0 |  |  |  |  | 1.50 | 45 |  | П |  |  |  |  | 13.4
67 | 81 | 2695.97 | 2.33 / -3.84 | Коррозия | 6.18 | 8.0 | 8 | 0.6 | 16 | 27 | 5.82 | 175 | EXT |  | 0.08 | 6.61 |  |  | 30.6 | 0.81 | место ремонта
68 | 81 | 2696.02 | 2.38 / -3.79 | Коррозия | 6.18 | 8.0 | 7 | 0.6 | 12 | 18 | 5.53 | 166 | EXT |  | 0.07 | 6.62 |  |  | 30.6 | 0.81 | место ремонта
69 | 81 | 2696.16 | 2.52 / -3.65 | Коррозия | 6.18 | 8.0 | 26 | 2.1 | 16 | 27 | 5.87 | 176 | EXT |  | 0.26 | 6.60 |  |  | 25.3 | 0.81 | место ремонта
70 | 81 | 2696.16 | 2.53 / -3.65 | Коррозия | 6.18 | 8.0 | 16 | 1.3 | 15 | 18 | 6.28 | 189 | EXT |  | 0.16 | 6.61 |  |  | 28.5 | 0.81 | место ремонта
71 | 81 | 2696.17 | 2.53 / -3.65 | Коррозия | 6.18 | 8.0 | 14 | 1.1 | 11 | 18 | 6.85 | 206 | EXT |  | 0.14 | 6.61 |  |  | 30.1 | 0.81 | место ремонта
72 | 81 | 2696.22 | 2.58 / -3.60 | Коррозия | 6.18 | 8.0 | 19 | 1.5 | 13 | 18 | 5.82 | 175 | EXT |  | 0.19 | 6.61 |  |  | 28.2 | 0.81 | место ремонта
73 | 81 | 2696.22 | 2.58 / -3.59 | Коррозия | 6.18 | 8.0 | 15 | 1.2 | 14 | 18 | 6.62 | 199 | EXT |  | 0.15 | 6.61 |  |  | 29.1 | 0.81 | место ремонта
74 | 81 | 2696.25 | 2.61 / -3.57 | Коррозия | 6.18 | 8.0 | 20 | 1.6 | 10 | 18 | 5.87 | 176 | EXT |  | 0.20 | 6.61 |  |  | 28.6 | 0.81 | место ремонта
75 | 81 | 2696.25 | 2.61 / -3.57 | Коррозия | 6.18 | 8.0 | 16 | 1.3 | 11 | 18 | 5.12 | 154 | EXT |  | 0.16 | 6.61 |  |  | 29.5 | 0.81 | место ремонта
76 | 81 | 2696.26 | 2.62 / -3.55 | Коррозия | 6.18 | 8.0 | 20 | 1.6 | 13 | 18 | 6.13 | 184 | EXT |  | 0.20 | 6.61 |  |  | 27.9 | 0.81 | место ремонта
77 | 81 | 2696.29 | 2.65 / -3.52 | Коррозия | 6.18 | 8.0 | 9 | 0.7 | 13 | 18 | 6.70 | 201 | EXT |  | 0.09 | 6.61 |  |  | 31.0 | 0.81 | место ремонта
78 | 81 | 2696.32 | 2.68 / -3.50 | Коррозия | 6.18 | 8.0 | 8 | 0.6 | 13 | 18 | 5.87 | 176 | EXT |  | 0.08 | 6.61 |  |  | 31.3 | 0.81 | место ремонта
79 | 81 | 2696.35 | 2.71 / -3.47 | Кластер коррозии | 6.18 | 8.0 | 19 | 1.5 | 43 | 35 | 6.00 | 180 | EXT |  |  | 6.55 |  |  | 21.0 | 0.82 | зона коррозии, место ремонта
80 | 81 | 2696.44 | 2.81 / -3.37 | Коррозия | 6.18 | 8.0 | 15 | 1.2 | 14 | 18 | 6.47 | 194 | EXT |  | 0.15 | 6.61 |  |  | 29.1 | 0.81 | место ремонта
81 | 81 | 2696.48 | 2.84 / -3.34 | Коррозия | 6.18 | 8.0 | 6 | 0.5 | 13 | 18 | 5.87 | 176 | EXT |  | 0.06 | 6.62 |  |  | 27.8 | 0.81 | место ремонта
82 | 81 | 2696.48 | 2.84 / -3.33 | Коррозия | 6.18 | 8.0 | 5 | 0.4 | 11 | 18 | 5.35 | 161 | EXT |  | 0.05 | 6.62 |  |  | 28.5 | 0.81 | место ремонта
83 | 81 | 2696.54 | 2.90 / -3.28 | Коррозия | 6.18 | 8.0 | 10 | 0.8 | 13 | 27 | 5.72 | 172 | EXT |  | 0.10 | 6.61 |  |  | 30.7 | 0.81 | место ремонта
84 | 81 | 2696.54 | 2.90 / -3.27 | Коррозия | 6.18 | 8.0 | 5 | 0.4 | 9 | 18 | 4.37 | 131 | EXT |  | 0.05 | 6.62 |  |  | 29.0 | 0.81 | место ремонта
85 | 81 | 2696.58 | 2.94 / -3.23 | Коррозия | 6.18 | 8.0 | 6 | 0.5 | 13 | 9 | 7.13 | 214 | EXT |  | 0.06 | 6.62 |  |  | 27.8 | 0.81 | место ремонта
86 | 81 | 2696.69 | 3.05 / -3.13 | Коррозия | 6.18 | 8.0 | 8 | 0.6 | 9 | 18 | 6.00 | 180 | EXT |  | 0.08 | 6.62 |  |  | 32.3 | 0.81 | место ремонта
87 | 81 | 2696.70 | 3.06 / -3.12 | Коррозия | 6.18 | 8.0 | 6 | 0.5 | 11 | 18 | 3.62 | 109 | EXT |  | 0.06 | 6.62 |  |  | 28.2 | 0.81 | место ремонта
88 | 81 | 2696.75 | 3.11 / -3.07 | Коррозия | 6.18 | 8.0 | 14 | 1.1 | 14 | 18 | 8.02 | 241 | EXT |  | 0.14 | 6.61 |  |  | 29.3 | 0.81 | место ремонта
89 | 81 | 2696.84 | 3.20 / -2.98 | Коррозия | 6.18 | 8.0 | 28 | 2.2 | 16 | 27 | 5.82 | 175 | EXT |  | 0.28 | 6.60 |  |  | 24.7 | 0.81 | место ремонта
90 | 81 | 2696.84 | 3.20 / -2.97 | Коррозия | 6.18 | 8.0 | 7 | 0.6 | 13 | 18 | 6.93 | 208 | EXT |  | 0.07 | 6.61 |  |  | 30.4 | 0.81 | место ремонта
91 | 81 | 2696.85 | 3.21 / -2.97 | Коррозия | 6.18 | 8.0 | 5 | 0.4 | 11 | 9 | 3.75 | 113 | EXT |  | 0.05 | 6.62 |  |  | 28.5 | 0.81 | место ремонта
92 | 81 | 2696.95 | 3.31 / -2.86 | Коррозия | 6.18 | 8.0 | 9 | 0.7 | 15 | 18 | 6.88 | 207 | EXT |  | 0.09 | 6.61 |  |  | 30.5 | 0.81 | место ремонта
93 | 81 | 2697.01 | 3.37 / -2.81 | Коррозия | 6.18 | 8.0 | 6 | 0.5 | 12 | 18 | 6.57 | 197 | EXT |  | 0.06 | 6.62 |  |  | 28.0 | 0.81 | место ремонта
94 | 81 | 2697.01 | 3.37 / -2.81 | Коррозия | 6.18 | 8.0 | 8 | 0.6 | 12 | 18 | 6.00 | 180 | EXT |  | 0.08 | 6.61 |  |  | 31.6 | 0.81 | место ремонта
95 | 81 | 2697.05 | 3.41 / -2.77 | Коррозия | 6.18 | 8.0 | 22 | 1.8 | 15 | 27 | 8.77 | 263 | EXT |  | 0.22 | 6.61 |  |  | 26.8 | 0.81 | место ремонта
96 | 81 | 2697.12 | 3.49 / -2.69 | Коррозия | 6.18 | 8.0 | 22 | 1.8 | 21 | 27 | 5.82 | 175 | EXT |  | 0.22 | 6.60 |  |  | 25.2 | 0.81 | место ремонта
97 | 81 | 2697.15 | 3.51 / -2.67 | Коррозия | 6.18 | 8.0 | 5 | 0.4 | 13 | 18 | 7.87 | 236 | EXT |  | 0.05 | 6.62 |  |  | 28.1 | 0.81 | место ремонта
98 | 81 | 2697.16 | 3.52 / -2.66 | Коррозия | 6.18 | 8.0 | 7 | 0.6 | 12 | 18 | 6.42 | 193 | EXT |  | 0.07 | 6.62 |  |  | 30.6 | 0.81 | место ремонта
99 | 81 | 2697.26 | 3.62 / -2.55 | Коррозия | 6.18 | 8.0 | 9 | 0.7 | 16 | 27 | 5.95 | 179 | EXT |  | 0.09 | 6.61 |  |  | 30.3 | 0.81 | место ремонта
100 | 81 | 2697.37 | 3.73 / -2.45 | Коррозия | 6.18 | 8.0 | 29 | 2.3 | 11 | 18 | 6.23 | 187 | EXT |  | 0.29 | 6.61 |  |  | 25.7 | 0.81 | место ремонта
101 | 81 | 2697.41 | 3.77 / -2.40 | Коррозия | 6.18 | 8.0 | 29 | 2.3 | 11 | 9 | 6.05 | 182 | EXT |  | 0.29 | 6.61 |  |  | 25.7 | 0.81 | место ремонта
102 | 81 | 2697.42 | 3.78 / -2.40 | Коррозия | 6.18 | 8.0 | 17 | 1.4 | 14 | 18 | 7.50 | 225 | EXT |  | 0.17 | 6.61 |  |  | 28.5 | 0.81 | место ремонта
103 | 81 | 2697.43 | 3.80 / -2.38 | Коррозия | 6.18 | 8.0 | 22 | 1.8 | 15 | 18 | 3.28 | 99 | EXT |  | 0.22 | 6.61 |  |  | 26.8 | 0.81 | место ремонта
104 | 81 | 2697.47 | 3.84 / -2.34 | Кластер коррозии | 6.18 | 8.0 | 7 | 0.6 | 14 | 18 | 7.92 | 238 | EXT |  |  | 6.61 |  |  | 30.1 | 0.81 | зона коррозии, место ремонта
105 | 81 | 2697.50 | 3.87 / -2.31 | Кластер коррозии | 6.18 | 8.0 | 7 | 0.6 | 20 | 18 | 5.72 | 172 | EXT |  |  | 6.61 |  |  | 28.7 | 0.81 | зона коррозии, место ремонта
106 | 81 | 2697.57 | 3.93 / -2.25 | Коррозия | 6.18 | 8.0 | 16 | 1.3 | 14 | 18 | 7.60 | 228 | EXT |  | 0.16 | 6.61 |  |  | 28.8 | 0.81 | место ремонта
107 | 81 | 2697.61 | 3.97 / -2.20 | Коррозия | 6.18 | 8.0 | 7 | 0.6 | 15 | 18 | 3.28 | 99 | EXT |  | 0.07 | 6.61 |  |  | 29.9 | 0.81 | место ремонта
108 | 81 | 2697.68 | 4.04 / -2.13 | Кластер коррозии | 6.18 | 8.0 | 8 | 0.6 | 14 | 18 | 6.65 | 200 | EXT |  |  | 6.61 |  |  | 31.1 | 0.81 | зона коррозии, место ремонта
109 | 81 | 2697.71 | 4.07 / -2.11 | Коррозия | 6.18 | 8.0 | 22 | 1.8 | 15 | 18 | 8.53 | 256 | EXT |  | 0.22 | 6.61 |  |  | 26.8 | 0.81 | место ремонта
110 | 81 | 2697.72 | 4.09 / -2.09 | Кластер коррозии | 6.18 | 8.0 | 6 | 0.5 | 15 | 18 | 5.90 | 177 | EXT |  |  | 6.61 |  |  | 27.4 | 0.81 | зона коррозии, место ремонта
111 | 81 | 2697.76 | 4.12 / -2.06 | Коррозия | 6.18 | 8.0 | 9 | 0.7 | 12 | 18 | 8.95 | 269 | EXT |  | 0.09 | 6.61 |  |  | 31.3 | 0.81 | место ремонта
112 | 81 | 2697.85 | 4.21 / -1.96 | Кластер коррозии | 6.18 | 8.0 | 13 | 1 | 28 | 71 | 6.05 | 182 | EXT |  |  | 6.60 |  |  | 26.2 | 0.81 | зона коррозии, место ремонта
113 | 81 | 2697.85 | 4.22 / -1.96 | Коррозия | 6.18 | 8.0 | 7 | 0.6 | 18 | 18 | 7.22 | 217 | EXT |  | 0.07 | 6.61 |  |  | 29.2 | 0.81 | место ремонта
114 | 81 | 2697.87 | 4.23 / -1.94 | Коррозия | 6.18 | 8.0 | 5 | 0.4 | 13 | 18 | 7.87 | 236 | EXT |  | 0.05 | 6.62 |  |  | 28.1 | 0.81 | место ремонта
115 | 81 | 2697.89 | 4.25 / -1.93 | Коррозия | 6.18 | 8.0 | 5 | 0.4 | 13 | 18 | 8.72 | 262 | EXT |  | 0.05 | 6.62 |  |  | 28.1 | 0.81 | место ремонта
116 | 81 | 2697.93 | 4.29 / -1.89 | Коррозия | 6.18 | 8.0 | 11 | 0.9 | 15 | 18 | 6.23 | 187 | EXT |  | 0.11 | 6.61 |  |  | 30.0 | 0.81 | место ремонта
117 | 81 | 2697.94 | 4.30 / -1.88 | Коррозия | 6.18 | 8.0 | 20 | 1.6 | 18 | 18 | 7.13 | 214 | EXT |  | 0.20 | 6.60 |  |  | 26.6 | 0.81 | место ремонта
118 | 81 | 2697.97 | 4.33 / -1.85 | Кластер коррозии | 6.18 | 8.0 | 22 | 1.8 | 65 | 80 | 5.67 | 170 | EXT |  |  | 6.44 |  |  | 15.5 | 0.83 | зона коррозии, место ремонта
119 | 81 | 2697.99 | 4.35 / -1.82 | Коррозия | 6.18 | 8.0 | 7 | 0.6 | 12 | 18 | 7.32 | 220 | EXT |  | 0.07 | 6.62 |  |  | 30.6 | 0.81 | место ремонта
120 | 81 | 2698.00 | 4.37 / -1.81 | Коррозия | 6.18 | 8.0 | 6 | 0.5 | 12 | 18 | 3.62 | 109 | EXT |  | 0.06 | 6.62 |  |  | 28.0 | 0.81 | место ремонта
121 | 81 | 2698.02 | 4.38 / -1.79 | Коррозия | 6.18 | 8.0 | 9 | 0.7 | 14 | 27 | 8.72 | 262 | EXT |  | 0.09 | 6.61 |  |  | 30.8 | 0.81 | место ремонта
122 | 81 | 2698.05 | 4.42 / -1.76 | Коррозия | 6.18 | 8.0 | 7 | 0.6 | 16 | 18 | 7.40 | 222 | EXT |  | 0.07 | 6.61 |  |  | 29.7 | 0.81 | место ремонта
123 | 81 | 2698.13 | 4.49 / -1.69 | Кластер коррозии | 6.18 | 8.0 | 9 | 0.7 | 52 | 88 | 5.38 | 162 | EXT |  |  | 6.57 |  |  | 22.6 | 0.82 | зона коррозии, место ремонта
124 | 81 | 2698.26 | 4.63 / -1.55 | Коррозия | 6.18 | 8.0 | 14 | 1.1 | 14 | 27 | 5.58 | 168 | EXT |  | 0.14 | 6.61 |  |  | 29.3 | 0.81 | место ремонта
125 | 81 | 2698.30 | 4.66 / -1.51 | Коррозия | 6.18 | 8.0 | 10 | 0.8 | 14 | 18 | 5.20 | 156 | EXT |  | 0.10 | 6.61 |  |  | 30.5 | 0.81 | место ремонта
126 | 81 | 2698.31 | 4.67 / -1.51 | Коррозия | 6.18 | 8.0 | 6 | 0.5 | 14 | 27 | 4.50 | 135 | EXT |  | 0.06 | 6.61 |  |  | 27.6 | 0.81 | место ремонта
127 | 81 | 2698.33 | 4.69 / -1.49 | Коррозия | 6.18 | 8.0 | 15 | 1.2 | 11 | 18 | 6.05 | 182 | EXT |  | 0.15 | 6.61 |  |  | 29.8 | 0.81 | место ремонта
128 | 81 | 2698.39 | 4.75 / -1.42 | Коррозия | 6.18 | 8.0 | 7 | 0.6 | 9 | 9 | 5.48 | 165 | EXT |  | 0.07 | 6.62 |  |  | 31.4 | 0.81 | место ремонта
129 | 81 | 2698.40 | 4.76 / -1.42 | Коррозия | 6.18 | 8.0 | 10 | 0.8 | 12 | 18 | 5.12 | 154 | EXT |  | 0.10 | 6.61 |  |  | 31.0 | 0.81 | место ремонта
130 | 81 | 2698.40 | 4.77 / -1.41 | Коррозия | 6.18 | 8.0 | 18 | 1.4 | 14 | 18 | 5.87 | 176 | EXT |  | 0.18 | 6.61 |  |  | 28.2 | 0.81 | место ремонта
131 | 81 | 2698.47 | 4.83 / -1.35 | Коррозия | 6.18 | 8.0 | 8 | 0.6 | 14 | 27 | 7.32 | 220 | EXT |  | 0.08 | 6.61 |  |  | 31.1 | 0.81 | место ремонта
132 | 81 | 2698.58 | 4.94 / -1.23 | Коррозия | 6.18 | 8.0 | 8 | 0.6 | 10 | 18 | 5.67 | 170 | EXT |  | 0.08 | 6.62 |  |  | 32.1 | 0.81 | место ремонта
133 | 81 | 2698.59 | 4.95 / -1.22 | Коррозия | 6.18 | 8.0 | 7 | 0.6 | 14 | 18 | 7.37 | 221 | EXT |  | 0.07 | 6.61 |  |  | 30.1 | 0.81 | место ремонта
134 | 81 | 2698.62 | 4.98 / -1.20 | Коррозия | 6.18 | 8.0 | 5 | 0.4 | 12 | 18 | 4.45 | 134 | EXT |  | 0.05 | 6.62 |  |  | 28.3 | 0.81 | место ремонта
135 | 81 | 2698.63 | 5.00 / -1.18 | Кластер коррозии | 6.18 | 8.0 | 10 | 0.8 | 40 | 71 | 5.38 | 162 | EXT |  |  | 6.59 |  |  | 24.5 | 0.81 | зона коррозии, место ремонта
136 | 81 | 2698.75 | 5.12 / -1.06 | Кластер коррозии | 6.18 | 8.0 | 7 | 0.6 | 50 | 62 | 7.55 | 227 | EXT |  |  | 6.59 |  |  | 22.8 | 0.81 | зона коррозии, место ремонта
137 | 81 | 2698.85 | 5.21 / -0.97 | Кластер коррозии | 6.18 | 8.0 | 13 | 1 | 20 | 35 | 7.63 | 229 | EXT |  |  | 6.61 |  |  | 28.1 | 0.81 | зона коррозии, место ремонта
138 | 81 | 2698.95 | 5.31 / -0.87 | Коррозия | 6.18 | 8.0 | 7 | 0.6 | 14 | 18 | 6.57 | 197 | EXT |  | 0.07 | 6.61 |  |  | 30.1 | 0.81 | место ремонта
139 | 81 | 2699.03 | 5.39 / -0.78 | Кластер коррозии | 6.18 | 8.0 | 14 | 1.1 | 29 | 53 | 5.67 | 170 | EXT |  |  | 6.59 |  |  | 25.7 | 0.81 | зона коррозии, место ремонта
140 | 81 | 2699.08 | 5.44 / -0.73 | Коррозия | 6.18 | 8.0 | 8 | 0.6 | 16 | 18 | 7.27 | 218 | EXT |  | 0.08 | 6.61 |  |  | 30.6 | 0.81 | место ремонта
141 | 81 | 2699.11 | 5.48 / -0.70 | Коррозия | 6.18 | 8.0 | 10 | 0.8 | 17 | 27 | 5.48 | 165 | EXT |  | 0.10 | 6.61 |  |  | 29.8 | 0.81 | место ремонта
142 | 81 | 2699.15 | 5.51 / -0.67 | Коррозия | 6.18 | 8.0 | 6 | 0.5 | 14 | 18 | 7.55 | 227 | EXT |  | 0.06 | 6.61 |  |  | 27.6 | 0.81 | место ремонта
143 | 81 | 2699.15 | 5.52 / -0.66 | Коррозия | 6.18 | 8.0 | 50 | 4 | 25 | 35 | 5.38 | 162 | EXT |  | 0.51 | 6.51 |  |  | 13.4 | 0.82 | место ремонта
144 | 81 | 2699.16 | 5.52 / -0.66 | Коррозия | 6.18 | 8.0 | 8 | 0.6 | 12 | 18 | 8.35 | 251 | EXT |  | 0.08 | 6.61 |  |  | 31.6 | 0.81 | место ремонта
145 | 81 | 2699.19 | 5.56 / -0.62 | Коррозия | 6.18 | 8.0 | 20 | 1.6 | 16 | 35 | 5.87 | 176 | EXT |  | 0.20 | 6.61 |  |  | 27.1 | 0.81 | место ремонта
146 | 81 | 2699.21 | 5.57 / -0.61 | Коррозия | 6.18 | 8.0 | 9 | 0.7 | 11 | 9 | 6.28 | 189 | EXT |  | 0.09 | 6.61 |  |  | 31.5 | 0.81 | место ремонта
147 | 81 | 2699.21 | 5.57 / -0.61 | Коррозия | 6.18 | 8.0 | 6 | 0.5 | 15 | 27 | 7.50 | 225 | EXT |  | 0.06 | 6.61 |  |  | 27.4 | 0.81 | место ремонта
148 | 81 | 2699.26 | 5.62 / -0.56 | Коррозия | 6.18 | 8.0 | 6 | 0.5 | 12 | 18 | 6.05 | 182 | EXT |  | 0.06 | 6.62 |  |  | 28.0 | 0.81 | место ремонта
149 | 81 | 2699.29 | 5.65 / -0.52 | Коррозия | 6.18 | 8.0 | 7 | 0.6 | 16 | 18 | 5.53 | 166 | EXT |  | 0.07 | 6.61 |  |  | 29.7 | 0.81 | место ремонта
150 | 81 | 2699.30 | 5.66 / -0.52 | Коррозия | 6.18 | 8.0 | 9 | 0.7 | 15 | 18 | 6.28 | 189 | EXT |  | 0.09 | 6.61 |  |  | 30.5 | 0.81 | место ремонта
151 | 81 | 2699.37 | 5.73 / -0.45 | Коррозия | 6.18 | 8.0 | 6 | 0.5 | 15 | 18 | 8.25 | 248 | EXT |  | 0.06 | 6.61 |  |  | 27.4 | 0.81 | место ремонта
152 | 81 | 2699.41 | 5.77 / -0.40 | Коррозия | 6.18 | 8.0 | 5 | 0.4 | 13 | 18 | 5.48 | 165 | EXT |  | 0.05 | 6.62 |  |  | 28.1 | 0.81 | место ремонта
153 | 81 | 2699.45 | 5.82 / -0.36 | Коррозия | 6.18 | 8.0 | 7 | 0.6 | 9 | 18 | 6.37 | 191 | EXT |  | 0.07 | 6.62 |  |  | 31.4 | 0.81 | место ремонта
154 | 81 | 2699.47 | 5.83 / -0.35 | Коррозия | 6.18 | 8.0 | 8 | 0.6 | 10 | 18 | 7.37 | 221 | EXT |  | 0.08 | 6.62 |  |  | 32.1 | 0.81 | место ремонта
155 | 81 | 2699.47 | 5.83 / -0.35 | Коррозия | 6.18 | 8.0 | 10 | 0.8 | 16 | 18 | 5.82 | 175 | EXT |  | 0.10 | 6.61 |  |  | 30.0 | 0.81 | место ремонта
156 | 81 | 2699.48 | 5.84 / -0.34 | Коррозия | 6.18 | 8.0 | 13 | 1 | 16 | 27 | 5.77 | 173 | EXT |  | 0.13 | 6.61 |  |  | 29.1 | 0.81 | место ремонта
157 | 81 | 2699.48 | 5.84 / -0.33 | Коррозия | 6.18 | 8.0 | 22 | 1.8 | 25 | 35 | 6.18 | 186 | EXT |  | 0.22 | 6.59 |  |  | 24.2 | 0.81 | место ремонта
158 | 81 | 2699.48 | 5.85 / -0.33 | Коррозия | 6.18 | 8.0 | 10 | 0.8 | 18 | 18 | 6.93 | 208 | EXT |  | 0.10 | 6.61 |  |  | 29.5 | 0.81 | место ремонта
159 | 81 | 2699.52 | 5.88 / -0.29 | Коррозия | 6.18 | 8.0 | 16 | 1.3 | 20 | 35 | 7.27 | 218 | EXT |  | 0.16 | 6.60 |  |  | 27.3 | 0.81 | место ремонта
160 | 81 | 2699.60 | 5.96 / -0.22 | Кластер коррозии | 6.18 | 8.0 | 8 | 0.6 | 50 | 62 | 6.57 | 197 | EXT |  |  | 6.58 |  |  | 23.3 | 0.82 | зона коррозии, место ремонта
161 | 81 | 2699.66 | 6.02 / -0.15 | Кластер коррозии | 6.18 | 8.0 | 9 | 0.7 | 27 | 35 | 7.68 | 231 | EXT |  |  | 6.60 |  |  | 27.6 | 0.81 | зона коррозии, место ремонта
162 | 81 | 2699.67 | 6.03 / -0.15 | Коррозия | 6.18 | 8.0 | 5 | 0.4 | 13 | 18 | 9.18 | 276 | EXT |  | 0.05 | 6.62 |  |  | 28.1 | 0.81 | место ремонта
163 | 81 | 2699.69 | 6.05 / -0.13 | Коррозия | 6.18 | 8.0 | 17 | 1.4 | 14 | 27 | 6.70 | 201 | EXT |  | 0.17 | 6.61 |  |  | 28.5 | 0.81 | место ремонта
164 | 81 | 2699.71 | 6.07 / -0.10 | Коррозия | 6.18 | 8.0 | 18 | 1.4 | 14 | 27 | 6.10 | 183 | EXT |  | 0.18 | 6.61 |  |  | 28.2 | 0.81 | место ремонта
165 | 81 | 2699.73 | 6.09 / -0.08 | Кластер коррозии | 6.18 | 8.0 | 17 | 1.4 | 43 | 115 | 4.78 | 144 | EXT |  |  | 6.55 |  |  | 21.6 | 0.82 | зона коррозии, место ремонта
166 | 81 | 2699.76 | 6.12 / -0.06 | Коррозия | 6.18 | 8.0 | 15 | 1.2 | 14 | 27 | 6.23 | 187 | EXT |  | 0.15 | 6.61 |  |  | 29.1 | 0.81 | место ремонта
167 | 81 | 2699.76 | 6.12 / -0.06 | Коррозия | 6.18 | 8.0 | 8 | 0.6 | 10 | 27 | 6.75 | 203 | EXT |  | 0.08 | 6.62 |  |  | 32.1 | 0.81 | место ремонта
168 | 81 | 2699.76 | 6.12 / -0.06 | Коррозия | 6.18 | 8.0 | 7 | 0.6 | 12 | 9 | 5.77 | 173 | EXT |  | 0.07 | 6.62 |  |  | 30.6 | 0.81 | место ремонта
| 80 | 2699.81 |  | Труба ПШ | 11.58 | 8.0 |  |  |  |  | 3.47 | 104 |  | П |  |  |  |  | 17.2
169 | 80 | 2699.98 | 0.17 / -11.42 | Коррозия | 11.58 | 8.0 | 26 | 2.1 | 17 | 18 | 6.42 | 193 | EXT |  | 0.26 | 6.60 |  |  | 24.9 | 0.81 | место ремонта
170 | 80 | 2700.10 | 0.29 / -11.29 | Коррозия | 11.58 | 8.0 | 7 | 0.6 | 17 | 18 | 6.85 | 206 | EXT |  | 0.07 | 6.61 |  |  | 29.2 | 0.81 | место ремонта
171 | 80 | 2700.10 | 0.29 / -11.29 | Коррозия | 11.58 | 8.0 | 6 | 0.5 | 14 | 9 | 6.28 | 189 | EXT |  | 0.06 | 6.61 |  |  | 27.4 | 0.81 | место ремонта
172 | 80 | 2700.19 | 0.38 / -11.20 | Коррозия | 11.58 | 8.0 | 6 | 0.5 | 14 | 18 | 5.67 | 170 | EXT |  | 0.06 | 6.61 |  |  | 27.4 | 0.81 | место ремонта
173 | 80 | 2700.22 | 0.40 / -11.18 | Коррозия | 11.58 | 8.0 | 46 | 3.7 | 20 | 27 | 6.70 | 201 | EXT |  | 0.46 | 6.56 |  |  | 17.2 | 0.82 | место ремонта
174 | 80 | 2700.23 | 0.42 / -11.17 | Коррозия | 11.58 | 8.0 | 5 | 0.4 | 16 | 18 | 5.30 | 159 | EXT |  | 0.05 | 6.61 |  |  | 27.2 | 0.81 | место ремонта
175 | 80 | 2700.30 | 0.48 / -11.10 | Коррозия | 11.58 | 8.0 | 6 | 0.5 | 15 | 18 | 6.98 | 210 | EXT |  | 0.06 | 6.61 |  |  | 27.1 | 0.81 | место ремонта
176 | 80 | 2700.41 | 0.59 / -10.99 | Коррозия | 11.58 | 8.0 | 10 | 0.8 | 36 | 18 | 7.32 | 220 | EXT |  | 0.10 | 6.59 |  |  | 25.1 | 0.81 | место ремонта
177 | 80 | 2700.58 | 0.77 / -10.81 | Кластер коррозии | 11.58 | 8.0 | 8 | 0.6 | 31 | 53 | 5.77 | 173 | EXT |  |  | 6.60 |  |  | 26.8 | 0.81 | зона коррозии, место ремонта
178 | 80 | 2700.88 | 1.07 / -10.51 | Коррозия | 11.58 | 8.0 | 6 | 0.5 | 11 | 18 | 6.52 | 196 | EXT |  | 0.06 | 6.62 |  |  | 28.0 | 0.81 | место ремонта
179 | 80 | 2701.05 | 1.23 / -10.35 | Коррозия | 11.58 | 8.0 | 6 | 0.5 | 10 | 18 | 6.65 | 200 | EXT |  | 0.06 | 6.62 |  |  | 28.3 | 0.81 | место ремонта
180 | 80 | 2701.80 | 1.98 / -9.60 | Коррозия | 11.58 | 8.0 | 5 | 0.4 | 15 | 27 | 7.40 | 222 | EXT |  | 0.05 | 6.61 |  |  | 27.4 | 0.81 | место ремонта
181 | 80 | 2701.82 | 2.01 / -9.57 | Коррозия | 11.58 | 8.0 | 6 | 0.5 | 16 | 27 | 6.85 | 206 | EXT |  | 0.06 | 6.61 |  |  | 26.9 | 0.81 | место ремонта
182 | 80 | 2701.90 | 2.09 / -9.49 | Коррозия | 11.58 | 8.0 | 6 | 0.5 | 12 | 18 | 6.47 | 194 | EXT |  | 0.06 | 6.62 |  |  | 27.8 | 0.81 | место ремонта
183 | 80 | 2702.04 | 2.23 / -9.35 | Коррозия | 11.58 | 8.0 | 6 | 0.5 | 13 | 27 | 7.13 | 214 | EXT |  | 0.06 | 6.62 |  |  | 27.6 | 0.81 | место ремонта
184 | 80 | 2702.13 | 2.32 / -9.26 | Коррозия | 11.58 | 8.0 | 7 | 0.6 | 13 | 18 | 7.63 | 229 | EXT |  | 0.07 | 6.61 |  |  | 30.2 | 0.81 | место ремонта
185 | 80 | 2702.14 | 2.32 / -9.26 | Коррозия | 11.58 | 8.0 | 6 | 0.5 | 13 | 35 | 5.43 | 163 | EXT |  | 0.06 | 6.62 |  |  | 27.6 | 0.81 | место ремонта
186 | 80 | 2702.15 | 2.33 / -9.25 | Коррозия | 11.58 | 8.0 | 6 | 0.5 | 15 | 27 | 6.85 | 206 | EXT |  | 0.06 | 6.61 |  |  | 27.1 | 0.81 | место ремонта
187 | 80 | 2702.31 | 2.49 / -9.09 | Коррозия | 11.58 | 8.0 | 8 | 0.6 | 12 | 18 | 7.40 | 222 | EXT |  | 0.08 | 6.61 |  |  | 31.4 | 0.81 | место ремонта
188 | 80 | 2702.42 | 2.61 / -8.97 | Коррозия | 11.58 | 8.0 | 10 | 0.8 | 14 | 27 | 7.08 | 213 | EXT |  | 0.10 | 6.61 |  |  | 30.3 | 0.81 | место ремонта
189 | 80 | 2702.53 | 2.72 / -8.86 | Коррозия | 11.58 | 8.0 | 7 | 0.6 | 10 | 18 | 9.33 | 280 | EXT |  | 0.07 | 6.62 |  |  | 31.0 | 0.81 | место ремонта
190 | 80 | 2702.59 | 2.77 / -8.81 | Коррозия | 11.58 | 8.0 | 5 | 0.4 | 11 | 18 | 8.87 | 266 | EXT |  | 0.05 | 6.62 |  |  | 28.3 | 0.81 | место ремонта
191 | 80 | 2702.60 | 2.79 / -8.79 | Коррозия | 11.58 | 8.0 | 6 | 0.5 | 13 | 27 | 5.43 | 163 | EXT |  | 0.06 | 6.62 |  |  | 27.6 | 0.81 | место ремонта
192 | 80 | 2702.74 | 2.93 / -8.65 | Коррозия | 11.58 | 8.0 | 7 | 0.6 | 17 | 18 | 5.30 | 159 | EXT |  | 0.07 | 6.61 |  |  | 29.2 | 0.81 | место ремонта
193 | 80 | 2702.75 | 2.93 / -8.65 | Коррозия | 11.58 | 8.0 | 5 | 0.4 | 9 | 27 | 6.28 | 189 | EXT |  | 0.05 | 6.62 |  |  | 28.8 | 0.81 | место ремонта
194 | 80 | 2702.82 | 3.01 / -8.58 | Коррозия | 11.58 | 8.0 | 25 | 2 | 12 | 18 | 5.20 | 156 | EXT |  | 0.25 | 6.61 |  |  | 26.5 | 0.81 | место ремонта
195 | 80 | 2702.82 | 3.01 / -8.57 | Коррозия | 11.58 | 8.0 | 6 | 0.5 | 17 | 18 | 5.63 | 169 | EXT |  | 0.06 | 6.61 |  |  | 26.7 | 0.81 | место ремонта
196 | 80 | 2702.95 | 3.13 / -8.45 | Коррозия | 11.58 | 8.0 | 12 | 1 | 13 | 27 | 6.00 | 180 | EXT |  | 0.12 | 6.61 |  |  | 30.0 | 0.81 | место ремонта
197 | 80 | 2702.98 | 3.16 / -8.42 | Коррозия | 11.58 | 8.0 | 7 | 0.6 | 10 | 18 | 5.82 | 175 | EXT |  | 0.07 | 6.62 |  |  | 31.0 | 0.81 | место ремонта
198 | 80 | 2703.19 | 3.37 / -8.21 | Коррозия | 11.58 | 8.0 | 18 | 1.4 | 14 | 18 | 6.23 | 187 | EXT |  | 0.18 | 6.61 |  |  | 28.0 | 0.81 | место ремонта
199 | 80 | 2703.25 | 3.43 / -8.15 | Кластер коррозии | 11.58 | 8.0 | 7 | 0.6 | 26 | 35 | 5.30 | 159 | EXT |  |  | 6.61 |  |  | 27.1 | 0.81 | зона коррозии, место ремонта
200 | 80 | 2703.28 | 3.47 / -8.11 | Коррозия | 11.58 | 8.0 | 6 | 0.5 | 16 | 18 | 5.58 | 168 | EXT |  | 0.06 | 6.61 |  |  | 26.9 | 0.81 | место ремонта
201 | 80 | 2703.32 | 3.51 / -8.07 | Коррозия | 11.58 | 8.0 | 8 | 0.6 | 13 | 27 | 6.13 | 184 | EXT |  | 0.08 | 6.61 |  |  | 31.2 | 0.81 | место ремонта
202 | 80 | 2703.33 | 3.51 / -8.07 | Коррозия | 11.58 | 8.0 | 10 | 0.8 | 15 | 18 | 6.18 | 186 | EXT |  | 0.10 | 6.61 |  |  | 30.1 | 0.81 | место ремонта
203 | 80 | 2703.34 | 3.53 / -8.05 | Коррозия | 11.58 | 8.0 | 35 | 2.8 | 24 | 35 | 6.98 | 210 | EXT |  | 0.35 | 6.56 |  |  | 20.0 | 0.82 | место ремонта
204 | 80 | 2703.37 | 3.56 / -8.02 | Коррозия | 11.58 | 8.0 | 9 | 0.7 | 13 | 35 | 4.73 | 142 | EXT |  | 0.09 | 6.61 |  |  | 30.9 | 0.81 | место ремонта
205 | 80 | 2703.45 | 3.64 / -7.94 | Коррозия | 11.58 | 8.0 | 6 | 0.5 | 14 | 27 | 4.55 | 137 | EXT |  | 0.06 | 6.61 |  |  | 27.4 | 0.81 | место ремонта
206 | 80 | 2703.51 | 3.69 / -7.89 | Коррозия | 11.58 | 8.0 | 10 | 0.8 | 17 | 27 | 6.62 | 199 | EXT |  | 0.10 | 6.61 |  |  | 29.6 | 0.81 | место ремонта
207 | 80 | 2703.56 | 3.74 / -7.84 | Коррозия | 11.58 | 8.0 | 6 | 0.5 | 16 | 18 | 5.82 | 175 | EXT |  | 0.06 | 6.61 |  |  | 26.9 | 0.81 | место ремонта
208 | 80 | 2703.60 | 3.79 / -7.79 | Коррозия | 11.58 | 8.0 | 5 | 0.4 | 9 | 9 | 5.20 | 156 | EXT |  | 0.05 | 6.62 |  |  | 28.8 | 0.81 | место ремонта
209 | 80 | 2706.47 | 6.66 / -4.92 | Коррозия | 11.58 | 8.0 | 30 | 2.4 | 18 | 27 | 5.58 | 168 | EXT |  | 0.30 | 6.59 |  |  | 23.4 | 0.81
210 | 80 | 2706.75 | 6.93 / -4.65 | Коррозия | 11.58 | 8.0 | 6 | 0.5 | 16 | 18 | 6.52 | 196 | EXT |  | 0.06 | 6.61 |  |  | 26.9 | 0.81
211 | 80 | 2707.34 | 7.53 / -4.06 | Коррозия | 11.58 | 8.0 | 7 | 0.6 | 15 | 27 | 6.37 | 191 | EXT |  | 0.07 | 6.61 |  |  | 29.7 | 0.81
212 | 80 | 2707.41 | 7.60 / -3.98 | Кластер коррозии | 11.58 | 8.0 | 10 | 0.8 | 52 | 27 | 6.13 | 184 | EXT |  |  | 6.57 |  |  | 22.0 | 0.82 | зона коррозии
213 | 80 | 2707.42 | 7.61 / -3.97 | Коррозия | 11.58 | 8.0 | 6 | 0.5 | 11 | 27 | 4.13 | 124 | EXT |  | 0.06 | 6.62 |  |  | 28.0 | 0.81
214 | 80 | 2707.61 | 7.79 / -3.79 | Кластер коррозии | 11.58 | 8.0 | 13 | 1 | 57 | 62 | 5.67 | 170 | EXT |  |  | 6.54 |  |  | 20.2 | 0.82 | зона коррозии
215 | 80 | 2707.97 | 8.16 / -3.43 | Коррозия | 11.58 | 8.0 | 7 | 0.6 | 16 | 18 | 5.48 | 165 | EXT |  | 0.07 | 6.61 |  |  | 29.5 | 0.81
216 | 80 | 2708.01 | 8.19 / -3.39 | Коррозия | 11.58 | 8.0 | 30 | 2.4 | 16 | 27 | 5.95 | 179 | EXT |  | 0.30 | 6.60 |  |  | 23.9 | 0.81 | на фоне более слабой
217 | 80 | 2708.01 | 8.20 / -3.38 | Коррозия | 11.58 | 8.0 | 15 | 1.2 | 16 | 18 | 5.63 | 169 | EXT |  | 0.15 | 6.61 |  |  | 28.4 | 0.81 | на фоне более слабой
218 | 80 | 2708.04 | 8.23 / -3.35 | Коррозия | 11.58 | 8.0 | 6 | 0.5 | 11 | 18 | 4.63 | 139 | EXT |  | 0.06 | 6.62 |  |  | 28.0 | 0.81
219 | 80 | 2708.14 | 8.33 / -3.25 | Коррозия | 11.58 | 8.0 | 6 | 0.5 | 14 | 18 | 4.87 | 146 | EXT |  | 0.06 | 6.61 |  |  | 27.4 | 0.81
220 | 80 | 2708.29 | 8.48 / -3.10 | Кластер коррозии | 11.58 | 8.0 | 12 | 1 | 41 | 44 | 5.90 | 177 | EXT |  |  | 6.58 |  |  | 23.4 | 0.82 | зона коррозии
221 | 80 | 2708.34 | 8.52 / -3.06 | Коррозия | 11.58 | 8.0 | 7 | 0.6 | 11 | 18 | 5.48 | 165 | EXT |  | 0.07 | 6.62 |  |  | 30.7 | 0.81
222 | 80 | 2708.35 | 8.54 / -3.04 | Коррозия | 11.58 | 8.0 | 6 | 0.5 | 11 | 18 | 7.37 | 221 | EXT |  | 0.06 | 6.62 |  |  | 28.0 | 0.81 | на фоне более слабой
223 | 80 | 2708.41 | 8.60 / -2.98 | Коррозия | 11.58 | 8.0 | 28 | 2.2 | 19 | 18 | 6.13 | 184 | EXT |  | 0.28 | 6.59 |  |  | 23.7 | 0.81 | на фоне более слабой
224 | 80 | 2708.58 | 8.76 / -2.82 | Коррозия | 11.58 | 8.0 | 6 | 0.5 | 12 | 9 | 6.57 | 197 | EXT |  | 0.06 | 6.62 |  |  | 27.8 | 0.81
225 | 80 | 2708.67 | 8.86 / -2.72 | Коррозия | 11.58 | 8.0 | 5 | 0.4 | 10 | 9 | 6.18 | 186 | EXT |  | 0.05 | 6.62 |  |  | 28.6 | 0.81 | на фоне более слабой
226 | 80 | 2708.79 | 8.98 / -2.60 | Коррозия | 11.58 | 8.0 | 26 | 2.1 | 17 | 18 | 4.87 | 146 | EXT |  | 0.26 | 6.60 |  |  | 24.9 | 0.81
227 | 80 | 2708.83 | 9.02 / -2.57 | Коррозия | 11.58 | 8.0 | 12 | 1 | 16 | 18 | 6.33 | 190 | EXT |  | 0.12 | 6.61 |  |  | 29.3 | 0.81
228 | 80 | 2708.91 | 9.10 / -2.48 | Коррозия | 11.58 | 8.0 | 6 | 0.5 | 14 | 18 | 6.00 | 180 | EXT |  | 0.06 | 6.61 |  |  | 27.4 | 0.81
229 | 80 | 2709.25 | 9.44 / -2.14 | Коррозия | 11.58 | 8.0 | 14 | 1.1 | 13 | 18 | 6.47 | 194 | EXT |  | 0.14 | 6.61 |  |  | 29.4 | 0.81 | на фоне более слабой
230 | 80 | 2709.35 | 9.54 / -2.04 | Коррозия | 11.58 | 8.0 | 15 | 1.2 | 12 | 9 | 5.63 | 169 | EXT |  | 0.15 | 6.61 |  |  | 29.4 | 0.81
231 | 80 | 2709.98 | 10.17 / -1.41 | Коррозия | 11.58 | 8.0 | 5 | 0.4 | 8 | 18 | 5.30 | 159 | EXT |  | 0.05 | 6.62 |  |  | 29.0 | 0.81
232 | 80 | 2710.01 | 10.19 / -1.39 | Коррозия | 11.58 | 8.0 | 5 | 0.4 | 11 | 18 | 7.63 | 229 | EXT |  | 0.05 | 6.62 |  |  | 28.3 | 0.81 | место ремонта
233 | 80 | 2710.08 | 10.27 / -1.31 | Коррозия | 11.58 | 8.0 | 7 | 0.6 | 11 | 18 | 5.02 | 151 | EXT |  | 0.07 | 6.62 |  |  | 30.7 | 0.81
234 | 80 | 2710.29 | 10.48 / -1.10 | Коррозия | 11.58 | 8.0 | 9 | 0.7 | 13 | 18 | 5.67 | 170 | EXT |  | 0.09 | 6.61 |  |  | 30.9 | 0.81 | на фоне более слабой
235 | 80 | 2710.31 | 10.49 / -1.09 | Коррозия | 11.58 | 8.0 | 20 | 1.6 | 13 | 18 | 5.25 | 158 | EXT |  | 0.20 | 6.61 |  |  | 27.7 | 0.81 | на фоне более слабой
236 | 80 | 2710.32 | 10.51 / -1.07 | Коррозия | 11.58 | 8.0 | 13 | 1 | 23 | 35 | 4.78 | 144 | EXT |  | 0.13 | 6.60 |  |  | 27.2 | 0.81
| 79 | 2711.39 |  | Труба ПШ | 11.71 | 8.0 |  |  |  |  | 11.87 | 356 |  | П |  |  |  |  | 21.7
237 | 79 | 2716.19 | 4.79 / -6.92 | Коррозия | 11.71 | 8.0 | 10 | 0.8 | 23 | 18 | 7.92 | 238 | EXT |  | 0.10 | 6.61 |  |  | 27.9 | 0.81
238 | 79 | 2716.38 | 4.99 / -6.72 | Коррозия | 11.71 | 8.0 | 6 | 0.5 | 20 | 27 | 9.62 | 289 | EXT |  | 0.06 | 6.61 |  |  | 25.8 | 0.81
239 | 79 | 2718.29 | 6.90 / -4.81 | Коррозия | 11.71 | 8.0 | 30 | 2.4 | 23 | 27 | 6.80 | 204 | EXT |  | 0.30 | 6.58 |  |  | 21.7 | 0.82 | на фоне более слабой
240 | 79 | 2718.42 | 7.03 / -4.69 | Коррозия | 11.71 | 8.0 | 12 | 1 | 17 | 27 | 6.70 | 201 | EXT |  | 0.12 | 6.61 |  |  | 28.8 | 0.81 | на фоне более слабой
241 | 79 | 2720.51 | 9.12 / -2.59 | Коррозия | 11.71 | 8.0 | 6 | 0.5 | 18 | 27 | 5.67 | 170 | EXT |  | 0.06 | 6.61 |  |  | 26.2 | 0.81
242 | 79 | 2721.23 | 9.83 / -1.88 | Коррозия | 11.71 | 8.0 | 9 | 0.7 | 28 | 35 | 7.60 | 228 | EXT |  | 0.09 | 6.60 |  |  | 26.9 | 0.81
| 78 | 2723.10 |  | Труба ПШ | 11.22 | 8.0 |  |  |  |  | 10.73 | 322 |  | П |  |  |  |  | 27.0
243 | 78 | 2723.10 | 0.00 / -11.22 | Аномалия кольцевого шва | 11.22 | 8.0 |  |  | 0 | 530 | 1.32 | 40 | NA
244 | 78 | 2723.14 | 0.04 / -11.18 | Коррозия | 11.22 | 8.0 | 8 | 0.6 | 12 | 35 | 4.97 | 149 | EXT |  | 0.08 | 6.61 |  |  | 31.0 | 0.81
245 | 78 | 2723.14 | 0.04 / -11.18 | Коррозия | 11.22 | 8.0 | 6 | 0.5 | 9 | 27 | 3.80 | 114 | EXT |  | 0.06 | 6.62 |  |  | 27.9 | 0.81
246 | 78 | 2723.16 | 0.05 / -11.16 | Коррозия | 11.22 | 8.0 | 18 | 1.4 | 16 | 27 | 5.82 | 175 | EXT |  | 0.18 | 6.61 |  |  | 27.0 | 0.81
247 | 78 | 2731.76 | 8.66 / -2.56 | Металл снаружи | 11.22 | 8.0 |  |  | 125 | 203 | 9.85 | 296 | EXT
| 77 | 2734.32 |  | Труба ПШ | 11.47 | 8.0 |  |  |  |  | 7.45 | 224 |  | П |  |  |  |  | 18.9
248 | 77 | 2734.50 | 0.18 / -11.29 | Коррозия | 11.47 | 8.0 | 8 | 0.6 | 20 | 35 | 5.30 | 159 | EXT |  | 0.08 | 6.61 |  |  | 29.3 | 0.81
249 | 77 | 2734.73 | 0.41 / -11.06 | Кластер коррозии | 11.47 | 8.0 | 7 | 0.6 | 77 | 115 | 4.92 | 148 | EXT |  |  | 6.55 |  |  | 18.9 | 0.82 | зона коррозии
250 | 77 | 2734.79 | 0.47 / -11.00 | Кластер коррозии | 11.47 | 8.0 | 8 | 0.6 | 26 | 53 | 6.10 | 183 | EXT |  |  | 6.61 |  |  | 27.9 | 0.81 | зона коррозии
251 | 77 | 2734.88 | 0.56 / -10.91 | Коррозия | 11.47 | 8.0 | 10 | 0.8 | 18 | 27 | 5.43 | 163 | EXT |  | 0.10 | 6.61 |  |  | 29.3 | 0.81 | на фоне более слабой
252 | 77 | 2735.02 | 0.70 / -10.77 | Коррозия | 11.47 | 8.0 | 17 | 1.4 | 21 | 27 | 5.35 | 161 | EXT |  | 0.17 | 6.60 |  |  | 26.4 | 0.81 | на фоне более слабой
253 | 77 | 2745.74 | 11.42 / -0.05 | Коррозия | 11.47 | 8.0 | 23 | 1.8 | 19 | 27 | 6.00 | 180 | EXT |  | 0.23 | 6.60 |  |  | 25.1 | 0.81 | на фоне более слабой
| 76 | 2745.79 |  | Труба ПШ | 11.29 | 8.0 |  |  |  |  | 2.43 | 73 |  | П
| 75 | 2757.08 |  | Труба ПШ | 11.79 | 8.0 |  |  |  |  | 9.57 | 287 |  | П |  |  |  |  | 21.5
254 | 75 | 2757.08 | 0.00 / -11.79 | Аномалия кольцевого шва | 11.79 | 8.0 |  |  | 0 | 159 | 6.23 | 187 | NA
255 | 75 | 2757.42 | 0.35 / -11.45 | Коррозия | 11.79 | 8.0 | 9 | 0.7 | 40 | 18 | 6.75 | 203 | EXT |  | 0.09 | 6.59 |  |  | 24.3 | 0.81
256 | 75 | 2757.47 | 0.39 / -11.40 | Коррозия | 11.79 | 8.0 | 7 | 0.6 | 34 | 18 | 6.47 | 194 | EXT |  | 0.07 | 6.60 |  |  | 25.1 | 0.81
257 | 75 | 2757.74 | 0.66 / -11.13 | Кластер коррозии | 11.79 | 8.0 | 14 | 1.1 | 46 | 53 | 5.30 | 159 | EXT |  |  | 6.56 |  |  | 21.5 | 0.82 | зона коррозии
258 | 75 | 2757.76 | 0.68 / -11.11 | Коррозия | 11.79 | 8.0 | 6 | 0.5 | 14 | 27 | 6.37 | 191 | EXT |  | 0.06 | 6.61 |  |  | 27.1 | 0.81
259 | 75 | 2757.86 | 0.79 / -11.01 | Коррозия | 11.79 | 8.0 | 9 | 0.7 | 16 | 18 | 5.07 | 152 | EXT |  | 0.09 | 6.61 |  |  | 29.9 | 0.81
260 | 75 | 2757.95 | 0.87 / -10.92 | Коррозия | 11.79 | 8.0 | 10 | 0.8 | 13 | 18 | 5.77 | 173 | EXT |  | 0.10 | 6.61 |  |  | 30.4 | 0.81
| 74 | 2768.87 |  | Труба ПШ | 11.52 | 8.0 |  |  |  |  | 0.65 | 20 |  | П
| 73 | 2780.39 |  | Труба ПШ | 11.58 | 8.0 |  |  |  |  | 6.28 | 189 |  | П
| 72 | 2791.97 |  | Труба ПШ | 11.58 | 8.0 |  |  |  |  | 8.30 | 249 |  | П
| 71 | 2803.55 |  | Труба ПШ | 11.51 | 8.0 |  |  |  |  | 0.80 | 24 |  | П
| 70 | 2815.06 |  | Труба ПШ | 11.52 | 8.0 |  |  |  |  | 5.12 | 154 |  | П
| 69 | 2826.57 |  | Труба ПШ | 11.57 | 8.0 |  |  |  |  | 9.42 | 283 |  | П
| 68 | 2838.14 |  | Труба ПШ | 11.47 | 8.0 |  |  |  |  | 4.55 | 137 |  | П |  |  |  |  | 27.1
261 | 68 | 2843.21 | 5.08 / -6.39 | Аномалия продольного шва | 11.47 | 8.0 |  |  | 105 | 20 | 4.78 | 144 | NA | [7 empty] | нарушение формы продольного шва
262 | 68 | 2843.22 | 5.09 / -6.38 | Аномалия продольного шва | 11.47 | 8.0 | 10 | 0.8 | 25 | 20 | 4.78 | 144 | NA | [5 empty] | 27.1
| 67 | 2849.61 |  | Труба ПШ | 11.55 | 8.0 |  |  |  |  | 11.07 | 332 |  | П
| 67 | 2849.85 | 0.24 / -11.31 | Маркер |  | 8.0 | [14 empty] | М2
| 66 | 2861.16 |  | Труба ПШ | 11.54 | 8.0 |  |  |  |  | 0.70 | 21 |  | П
| 65 | 2872.69 |  | Труба ПШ | 11.50 | 8.0 |  |  |  |  | 2.58 | 78 |  | П
| 64 | 2884.19 |  | Труба ПШ | 11.62 | 8.0 |  |  |  |  | 0.88 | 27 |  | П
| 63 | 2895.81 |  | Труба ПШ | 11.56 | 8.0 |  |  |  |  | 2.82 | 85 |  | П
| 62 | 2907.37 |  | Труба ПШ | 11.54 | 8.0 |  |  |  |  | 1.22 | 37 |  | П
| 61 | 2918.91 |  | Труба ПШ | 11.52 | 8.0 |  |  |  |  | 6.88 | 207 |  | П
| 61 | 2922.32 | 3.41 / -8.10 | Маркер |  | 8.0 | [14 empty] | М3
| 60 | 2930.42 |  | Труба ПШ | 11.56 | 8.0 |  |  |  |  | 9.28 | 279 |  | П
263 | 60 | 2936.43 | 6.01 / -5.55 | Технологический дефект | 11.56 | 8.0 |  |  | 17 | 18 | 0.00 | 0 | EXT | [7 empty] | приварка
| 59 | 2941.98 |  | Труба ПШ | 11.57 | 8.0 |  |  |  |  | 0.47 | 14 |  | П |  |  |  |  | 28.2
264 | 59 | 2952.67 | 10.69 / -0.87 | Коррозия | 11.57 | 8.0 | 14 | 1.1 | 16 | 18 | 4.87 | 146 | EXT |  | 0.14 | 6.61 |  |  | 28.2 | 0.81 | на фоне более слабой
265 | 59 | 2953.12 | 11.14 / -0.43 | Коррозия | 11.57 | 8.0 | 12 | 1 | 15 | 27 | 4.17 | 125 | EXT |  | 0.12 | 6.61 |  |  | 29.0 | 0.81
| 58 | 2953.54 |  | Труба ПШ | 11.54 | 8.0 |  |  |  |  | 2.95 | 89 |  | П |  |  |  |  | 18.1
266 | 58 | 2954.56 | 1.01 / -10.53 | Коррозия | 11.54 | 8.0 | 20 | 1.6 | 34 | 18 | 4.45 | 134 | EXT |  | 0.21 | 6.57 |  |  | 22.3 | 0.82
267 | 58 | 2954.81 | 1.27 / -10.27 | Коррозия | 11.54 | 8.0 | 9 | 0.7 | 19 | 27 | 7.22 | 217 | EXT |  | 0.09 | 6.61 |  |  | 29.3 | 0.81 | на фоне более слабой
268 | 58 | 2957.20 | 3.65 / -7.89 | Коррозия | 11.54 | 8.0 | 18 | 1.4 | 16 | 18 | 7.45 | 224 | EXT |  | 0.18 | 6.61 |  |  | 27.5 | 0.81
269 | 58 | 2957.30 | 3.76 / -7.78 | Коррозия | 11.54 | 8.0 | 10 | 0.8 | 16 | 35 | 6.85 | 206 | EXT |  | 0.10 | 6.61 |  |  | 29.8 | 0.81 | на фоне более слабой
270 | 58 | 2957.44 | 3.89 / -7.65 | Коррозия | 11.54 | 8.0 | 12 | 1 | 17 | 27 | 8.07 | 242 | EXT |  | 0.12 | 6.61 |  |  | 29.0 | 0.81 | на фоне более слабой
271 | 58 | 2961.55 | 8.00 / -3.54 | Кластер коррозии | 11.54 | 8.0 | 8 | 0.6 | 33 | 88 | 5.58 | 168 | EXT |  |  | 6.60 |  |  | 26.3 | 0.81 | зона коррозии
272 | 58 | 2962.30 | 8.76 / -2.78 | Коррозия | 11.54 | 8.0 | 10 | 0.8 | 15 | 35 | 5.87 | 176 | EXT |  | 0.10 | 6.61 |  |  | 30.1 | 0.81 | на фоне более слабой
273 | 58 | 2962.82 | 9.28 / -2.26 | Кластер коррозии | 11.54 | 8.0 | 7 | 0.6 | 27 | 27 | 6.42 | 193 | EXT |  |  | 6.61 |  |  | 26.9 | 0.81 | зона коррозии
274 | 58 | 2963.10 | 9.55 / -1.99 | Коррозия | 11.54 | 8.0 | 8 | 0.6 | 11 | 27 | 5.48 | 165 | EXT |  | 0.08 | 6.62 |  |  | 31.6 | 0.81 | на фоне более слабой
275 | 58 | 2963.13 | 9.58 / -1.96 | Коррозия | 11.54 | 8.0 | 10 | 0.8 | 16 | 18 | 6.37 | 191 | EXT |  | 0.10 | 6.61 |  |  | 29.8 | 0.81 | на фоне более слабой
276 | 58 | 2963.40 | 9.86 / -1.68 | Коррозия | 11.54 | 8.0 | 17 | 1.4 | 14 | 18 | 5.30 | 159 | EXT |  | 0.17 | 6.61 |  |  | 28.3 | 0.81 | на фоне более слабой
277 | 58 | 2963.56 | 10.01 / -1.53 | Кластер коррозии | 11.54 | 8.0 | 20 | 1.6 | 28 | 35 | 6.28 | 189 | EXT |  |  | 6.58 |  |  | 23.8 | 0.82 | зона коррозии
278 | 58 | 2963.89 | 10.35 / -1.20 | Коррозия | 11.54 | 8.0 | 16 | 1.3 | 14 | 18 | 6.13 | 184 | EXT |  | 0.16 | 6.61 |  |  | 28.6 | 0.81
279 | 58 | 2964.09 | 10.55 / -0.99 | Коррозия | 11.54 | 8.0 | 15 | 1.2 | 16 | 18 | 6.42 | 193 | EXT |  | 0.15 | 6.61 |  |  | 28.3 | 0.81 | на фоне более слабой
280 | 58 | 2964.10 | 10.56 / -0.98 | Коррозия | 11.54 | 8.0 | 9 | 0.7 | 12 | 27 | 5.02 | 151 | EXT |  | 0.09 | 6.61 |  |  | 31.1 | 0.81
281 | 58 | 2964.27 | 10.73 / -0.81 | Коррозия | 11.54 | 8.0 | 14 | 1.1 | 26 | 18 | 4.73 | 142 | EXT |  | 0.14 | 6.60 |  |  | 26.1 | 0.81
282 | 58 | 2964.44 | 10.89 / -0.65 | Кластер коррозии | 11.54 | 8.0 | 16 | 1.3 | 51 | 35 | 4.73 | 142 | EXT |  |  | 6.54 |  |  | 20.1 | 0.82 | зона коррозии
283 | 58 | 2964.57 | 11.02 / -0.52 | Коррозия | 11.54 | 8.0 | 17 | 1.4 | 19 | 44 | 6.93 | 208 | EXT |  | 0.17 | 6.60 |  |  | 27.0 | 0.81 | на фоне более слабой
284 | 58 | 2964.65 | 11.11 / -0.43 | Коррозия | 11.54 | 8.0 | 15 | 1.2 | 38 | 18 | 6.47 | 194 | EXT |  | 0.15 | 6.57 |  |  | 23.0 | 0.82 | на фоне более слабой
285 | 58 | 2964.67 | 11.12 / -0.42 | Кластер коррозии | 11.54 | 8.0 | 7 | 0.6 | 50 | 115 | 4.73 | 142 | EXT |  |  | 6.59 |  |  | 22.5 | 0.81 | зона коррозии
286 | 58 | 2964.75 | 11.20 / -0.34 | Кластер коррозии | 11.54 | 8.0 | 6 | 0.5 | 78 | 133 | 4.63 | 139 | EXT |  |  | 6.56 |  |  | 18.1 | 0.82 | зона коррозии
287 | 58 | 2965.00 | 11.45 / -0.09 | Коррозия | 11.54 | 8.0 | 18 | 1.4 | 33 | 18 | 6.10 | 183 | EXT |  | 0.18 | 6.58 |  |  | 23.2 | 0.82 | на фоне более слабой
288 | 58 | 2965.04 | 11.50 / -0.04 | Коррозия | 11.54 | 8.0 | 10 | 0.8 | 12 | 18 | 4.55 | 137 | EXT |  | 0.10 | 6.61 |  |  | 30.8 | 0.81 | на фоне более слабой
| 57 | 2965.08 |  | Труба ПШ | 9.63 | 8.0 |  |  |  |  | 0.10 | 3 |  | П
| 56 | 2974.72 |  | Труба ПШ | 11.69 | 8.0 |  |  |  |  | 8.48 | 255 |  | П
| 56 | 2982.94 | 8.22 / -3.47 | Пригруз |  | 8.0 | [14 empty] | участок пригрузов начало
| 55 | 2986.40 |  | Труба ПШ | 11.23 | 8.0 |  |  |  |  | 9.47 | 284 |  | П
| 55 | 2988.40 | 2.00 / -9.22 | Пригруз |  | 8.0 | [14 empty] | участок пригрузов конец
| 54 | 2997.63 |  | Труба ПШ | 11.64 | 8.0 |  |  |  |  | 5.30 | 159 |  | П
| 53 | 3009.26 |  | Труба ПШ | 11.14 | 8.0 |  |  |  |  | 6.75 | 203 |  | П |  |  |  |  | 27.7
289 | 53 | 3009.26 | 0.00 / -11.14 | Аномалия кольцевого шва | 11.14 | 8.0 |  |  | 0 | 194 | 9.85 | 296 | NA
290 | 53 | 3010.08 | 0.82 / -10.32 | Технологический дефект | 11.14 | 8.0 | 12 | 1 | 20 | 44 | 3.62 | 109 | NA | [5 empty] | 27.7
| 52 | 3020.40 |  | Труба ПШ | 11.66 | 10.0 |  |  |  |  | 8.67 | 260 |  | П
| 52 | 3024.53 | 4.13 / -7.52 | Пригруз |  | 10.0 | [14 empty] | участок пригрузов начало, чугунные
| 51 | 3032.06 |  | Труба ПШ | 11.66 | 8.0 |  |  |  |  | 6.88 | 207 |  | П
291 | 51 | 3036.71 | 4.66 / -7.01 | Технологический дефект | 11.66 | 8.0 |  |  | 17 | 18 | 4.17 | 125 | NA
| 50 | 3043.72 |  | Труба ПШ | 11.37 | 8.0 |  |  |  |  | 4.55 | 137 |  | П
| 49 | 3055.08 |  | Труба ПШ | 5.00 | 8.0 |  |  |  |  | 7.55 | 227 |  | П
| 48 | 3060.08 |  | Труба ПШ | 5.02 | 8.0 |  |  |  |  | 10.68 | 321 |  | П
| 47 | 3065.10 |  | Труба ПШ | 11.63 | 8.0 |  |  |  |  | 11.48 | 345 |  | П
| 47 | 3071.33 | 6.23 / -5.41 | Отвод-врезка |  | 8.0 | [14 empty] | вверх
| 46 | 3076.73 |  | Труба ПШ | 9.65 | 8.0 |  |  |  |  | 7.08 | 213 |  | П
| 45 | 3086.39 |  | Труба ПШ | 10.56 | 8.0 |  |  |  |  | 0.00 | 0 |  | П
292 | 45 | 3086.39 | 0.00 / -10.56 | Аномалия кольцевого шва | 10.56 | 8.0 |  |  | 0 | 998 | 9.28 | 279 | NA
| 44 | 3096.95 |  | Труба ПШ | 11.49 | 8.0 |  |  |  |  | 11.48 | 345 |  | П
| 43 | 3108.44 |  | Труба ПШ | 11.32 | 8.0 |  |  |  |  | 4.03 | 121 |  | П
| 42 | 3119.75 |  | Труба ПШ | 11.13 | 8.0 |  |  |  |  | 11.35 | 341 |  | П
| 41 | 3130.89 |  | Труба ПШ | 11.38 | 8.0 |  |  |  |  | 7.92 | 238 |  | П
| 40 | 3142.27 |  | Труба ПШ | 11.45 | 8.0 |  |  |  |  | 9.75 | 293 |  | П
| 39 | 3153.71 |  | Труба ПШ | 11.57 | 8.0 |  |  |  |  | 3.88 | 117 |  | П
| 39 | 3154.61 | 0.90 / -10.67 | Особенность |  | 8.0 | [14 empty] | начало ВП
| 38 | 3165.28 |  | Труба ПШ | 11.74 | 8.0 |  |  |  |  | 6.75 | 203 |  | П |  |  |  |  | 13.2
293 | 38 | 3168.02 | 2.74 / -9.00 | Коррозия | 11.74 | 8.0 | 6 | 0.5 | 15 | 18 | 6.10 | 183 | INT |  | 0.06 | 6.61 |  |  | 27.4 | 0.81
294 | 38 | 3168.18 | 2.90 / -8.84 | Коррозия | 11.74 | 8.0 | 11 | 0.9 | 16 | 18 | 6.05 | 182 | INT |  | 0.11 | 6.61 |  |  | 29.7 | 0.81 | на фоне более слабой
295 | 38 | 3168.22 | 2.94 / -8.80 | Коррозия | 11.74 | 8.0 | 10 | 0.8 | 14 | 18 | 6.05 | 182 | INT |  | 0.10 | 6.61 |  |  | 30.5 | 0.81 | на фоне более слабой
296 | 38 | 3168.39 | 3.11 / -8.63 | Коррозия | 11.74 | 8.0 | 5 | 0.4 | 10 | 9 | 5.63 | 169 | INT |  | 0.05 | 6.62 |  |  | 28.8 | 0.81
297 | 38 | 3168.63 | 3.35 / -8.39 | Коррозия | 11.74 | 8.0 | 14 | 1.1 | 14 | 18 | 6.13 | 184 | INT |  | 0.14 | 6.61 |  |  | 29.4 | 0.81 | на фоне более слабой
298 | 38 | 3168.72 | 3.44 / -8.30 | Коррозия | 11.74 | 8.0 | 22 | 1.8 | 28 | 18 | 5.67 | 170 | INT |  | 0.22 | 6.58 |  |  | 23.4 | 0.82
299 | 38 | 3169.08 | 3.80 / -7.95 | Коррозия | 11.74 | 8.0 | 18 | 1.4 | 22 | 27 | 5.58 | 168 | INT |  | 0.18 | 6.60 |  |  | 26.2 | 0.81 | на фоне более слабой
300 | 38 | 3169.31 | 4.03 / -7.72 | Коррозия | 11.74 | 8.0 | 15 | 1.2 | 19 | 27 | 5.77 | 173 | INT |  | 0.15 | 6.61 |  |  | 27.8 | 0.81 | на фоне более слабой
301 | 38 | 3169.40 | 4.12 / -7.63 | Коррозия | 11.74 | 8.0 | 12 | 1 | 17 | 18 | 5.87 | 176 | INT |  | 0.12 | 6.61 |  |  | 29.2 | 0.81
302 | 38 | 3169.50 | 4.22 / -7.53 | Коррозия | 11.74 | 8.0 | 15 | 1.2 | 16 | 18 | 5.53 | 166 | INT |  | 0.15 | 6.61 |  |  | 28.6 | 0.81 | на фоне более слабой
303 | 38 | 3169.70 | 4.42 / -7.32 | Коррозия | 11.74 | 8.0 | 8 | 0.6 | 18 | 27 | 5.30 | 159 | INT |  | 0.08 | 6.61 |  |  | 30.1 | 0.81
304 | 38 | 3170.01 | 4.72 / -7.02 | Коррозия | 11.74 | 8.0 | 6 | 0.5 | 14 | 18 | 5.20 | 156 | INT |  | 0.06 | 6.61 |  |  | 27.6 | 0.81
305 | 38 | 3170.08 | 4.80 / -6.95 | Коррозия | 11.74 | 8.0 | 7 | 0.6 | 18 | 27 | 5.67 | 170 | INT |  | 0.07 | 6.61 |  |  | 29.2 | 0.81
306 | 38 | 3171.07 | 5.79 / -5.96 | Аномалия продольного шва | 11.74 | 8.0 |  |  | 215 | 20 | 6.72 | 202 | NA | [7 empty] | нарушение формы продольного шва
307 | 38 | 3171.25 | 5.97 / -5.77 | Коррозия | 11.74 | 8.0 | 7 | 0.6 | 12 | 18 | 5.95 | 179 | INT |  | 0.07 | 6.62 |  |  | 30.6 | 0.81
308 | 38 | 3171.35 | 6.07 / -5.68 | Коррозия | 11.74 | 8.0 | 10 | 0.8 | 17 | 18 | 6.00 | 180 | INT |  | 0.10 | 6.61 |  |  | 29.8 | 0.81
309 | 38 | 3171.65 | 6.37 / -5.38 | Кластер коррозии | 11.74 | 8.0 | 8 | 0.6 | 76 | 71 | 5.20 | 156 | INT |  |  | 6.55 |  |  | 19.6 | 0.82 | зона коррозии
310 | 38 | 3172.07 | 6.78 / -4.96 | Коррозия | 11.74 | 8.0 | 11 | 0.9 | 42 | 18 | 5.43 | 163 | INT |  | 0.11 | 6.58 |  |  | 23.8 | 0.82 | на фоне более слабой
311 | 38 | 3172.42 | 7.14 / -4.61 | Кластер коррозии | 11.74 | 8.0 | 13 | 1 | 49 | 62 | 6.00 | 180 | INT |  |  | 6.56 |  |  | 21.8 | 0.82 | зона коррозии
312 | 38 | 3172.57 | 7.28 / -4.46 | Коррозия | 11.74 | 8.0 | 7 | 0.6 | 10 | 18 | 5.25 | 158 | INT |  | 0.07 | 6.62 |  |  | 31.1 | 0.81
313 | 38 | 3172.62 | 7.34 / -4.40 | Коррозия | 11.74 | 8.0 | 6 | 0.5 | 12 | 18 | 5.25 | 158 | INT |  | 0.06 | 6.62 |  |  | 28.0 | 0.81
314 | 38 | 3172.67 | 7.39 / -4.36 | Коррозия | 11.74 | 8.0 | 8 | 0.6 | 13 | 9 | 5.20 | 156 | INT |  | 0.08 | 6.61 |  |  | 31.3 | 0.81
315 | 38 | 3172.78 | 7.50 / -4.24 | Кластер коррозии | 11.74 | 8.0 | 9 | 0.7 | 49 | 62 | 5.77 | 173 | INT |  |  | 6.58 |  |  | 23.2 | 0.82 | зона коррозии
316 | 38 | 3172.79 | 7.51 / -4.23 | Кластер коррозии | 11.74 | 8.0 | 6 | 0.5 | 97 | 27 | 5.20 | 156 | INT |  |  | 6.54 |  |  | 17.0 | 0.82 | зона коррозии
317 | 38 | 3173.01 | 7.73 / -4.02 | Коррозия | 11.74 | 8.0 | 13 | 1 | 17 | 18 | 5.20 | 156 | INT |  | 0.13 | 6.61 |  |  | 28.9 | 0.81
318 | 38 | 3173.10 | 7.82 / -3.92 | Коррозия | 11.74 | 8.0 | 8 | 0.6 | 10 | 18 | 5.20 | 156 | INT |  | 0.08 | 6.62 |  |  | 32.1 | 0.81
319 | 38 | 3174.08 | 8.80 / -2.95 | Коррозия | 11.74 | 8.0 | 6 | 0.5 | 10 | 9 | 5.25 | 158 | INT |  | 0.06 | 6.62 |  |  | 28.5 | 0.81
320 | 38 | 3174.17 | 8.89 / -2.86 | Коррозия | 11.74 | 8.0 | 17 | 1.4 | 29 | 35 | 5.35 | 161 | INT |  | 0.17 | 6.59 |  |  | 24.8 | 0.81 | на фоне более слабой
321 | 38 | 3174.27 | 8.98 / -2.76 | Кластер коррозии | 11.74 | 8.0 | 8 | 0.6 | 97 | 106 | 5.07 | 152 | INT |  |  | 6.51 |  |  | 17.5 | 0.82 | зона коррозии
322 | 38 | 3174.50 | 9.21 / -2.53 | Кластер коррозии | 11.74 | 8.0 | 5 | 0.4 | 20 | 44 | 5.25 | 158 | INT |  |  | 6.61 |  |  | 26.6 | 0.81 | зона коррозии
323 | 38 | 3174.76 | 9.48 / -2.27 | Кластер коррозии | 11.74 | 8.0 | 11 | 0.9 | 146 | 53 | 5.25 | 158 | INT |  |  | 6.37 |  |  | 13.2 | 0.84 | зона коррозии
324 | 38 | 3175.33 | 10.05 / -1.69 | Коррозия | 11.74 | 8.0 | 9 | 0.7 | 16 | 27 | 5.15 | 155 | INT |  | 0.09 | 6.61 |  |  | 30.3 | 0.81
325 | 38 | 3175.58 | 10.29 / -1.45 | Кластер коррозии | 11.74 | 8.0 | 12 | 1 | 61 | 53 | 5.58 | 168 | INT |  |  | 6.54 |  |  | 20.2 | 0.82 | зона коррозии
326 | 38 | 3175.90 | 10.62 / -1.12 | Коррозия | 11.74 | 8.0 | 12 | 1 | 15 | 18 | 6.33 | 190 | INT |  | 0.12 | 6.61 |  |  | 29.7 | 0.81 | на фоне более слабой
327 | 38 | 3176.27 | 10.98 / -0.76 | Коррозия | 11.74 | 8.0 | 10 | 0.8 | 16 | 18 | 6.28 | 189 | INT |  | 0.10 | 6.61 |  |  | 30.0 | 0.81
328 | 38 | 3176.39 | 11.10 / -0.64 | Коррозия | 11.74 | 8.0 | 6 | 0.5 | 18 | 27 | 5.48 | 165 | INT |  | 0.06 | 6.61 |  |  | 26.7 | 0.81
329 | 38 | 3176.56 | 11.27 / -0.47 | Коррозия | 11.74 | 8.0 | 8 | 0.6 | 17 | 18 | 6.42 | 193 | INT |  | 0.08 | 6.61 |  |  | 30.3 | 0.81
| 37 | 3177.03 |  | Труба ПШ | 11.54 | 8.0 |  |  |  |  | 2.12 | 64 |  | П |  |  |  |  | 15.8
330 | 37 | 3177.57 | 0.54 / -11.00 | Кластер коррозии | 11.54 | 8.0 | 7 | 0.6 | 120 | 88 | 5.87 | 176 | INT |  |  | 6.50 |  |  | 15.8 | 0.83 | зона коррозии
331 | 37 | 3178.17 | 1.15 / -10.40 | Коррозия | 11.54 | 8.0 | 10 | 0.8 | 16 | 18 | 5.95 | 179 | INT |  | 0.10 | 6.61 |  |  | 29.9 | 0.81 | на фоне более слабой
332 | 37 | 3178.84 | 1.82 / -9.73 | Коррозия | 11.54 | 8.0 | 5 | 0.4 | 17 | 27 | 5.95 | 179 | INT |  | 0.05 | 6.61 |  |  | 27.1 | 0.81
| 36 | 3188.57 |  | Труба ПШ | 11.28 | 8.0 |  |  |  |  | 10.55 | 317 |  | П |  |  |  |  | 22.4
333 | 36 | 3191.43 | 2.86 / -8.41 | Металл снаружи | 11.28 | 8.0 |  |  | 43 | 35 | 1.68 | 51 | EXT
334 | 36 | 3199.17 | 10.61 / -0.67 | Технологический дефект | 11.28 | 8.0 | 25 | 2 | 26 | 27 | 6.52 | 196 | NA | [5 empty] | 22.4 |  | внутрь 5 мм, возможно заварка отверстия
| 35 | 3199.84 |  | Труба ПШ | 11.43 | 8.0 |  |  |  |  | 4.22 | 127 |  | П
| 34 | 3211.27 |  | Труба ПШ | 11.78 | 8.0 |  |  |  |  | 11.30 | 339 |  | П |  |  |  |  | 23.2
335 | 34 | 3221.93 | 10.66 / -1.12 | Технологический дефект | 11.78 | 8.0 | 20 | 1.6 | 29 | 35 | 7.08 | 213 | NA | [5 empty] | 23.2 |  | внутрь 4 мм, возможно заварка отверстия
| 33 | 3223.05 |  | Труба ПШ | 11.78 | 8.0 |  |  |  |  | 6.52 | 196 |  | П |  |  |  |  | 23.4
336 | 33 | 3223.82 | 0.78 / -11.00 | Технологический дефект | 11.78 | 8.0 | 15 | 1.2 | 35 | 27 | 7.17 | 215 | NA | [5 empty] | 23.4 |  | внутрь 2 мм, возможно заварка отверстия
| 33 | 3224.30 | 1.26 / -10.52 | Особенность |  | 8.0 | [14 empty] | конец ВП
337 | 33 | 3224.95 | 1.90 / -9.88 | Коррозия | 11.78 | 8.0 | 7 | 0.6 | 16 | 27 | 7.40 | 222 | EXT |  | 0.07 | 6.61 |  |  | 29.2 | 0.81
| 32 | 3234.83 |  | Труба ПШ | 11.72 | 8.0 |  |  |  |  | 0.23 | 7 |  | П
| 31 | 3246.54 |  | Труба ПШ | 11.75 | 8.0 |  |  |  |  | 1.73 | 52 |  | П
| 30 | 3258.29 |  | Труба ПШ | 11.74 | 8.0 |  |  |  |  | 5.67 | 170 |  | П
| 30 | 3260.87 | 2.59 / -9.16 | Пригруз |  | 8.0 | [14 empty] | участок пригрузов конец , чугунные
| 29 | 3270.03 |  | Труба ПШ | 7.65 | 8.0 |  |  |  |  | 1.40 | 42 |  | П |  |  |  |  | 21.2
338 | 29 | 3272.21 | 2.18 / -5.47 | Вмятина с дефектами потери металла | 7.65 | 8.0 | 1.7 | 12 | 325 | 283 | 2.48 | 75 | EXT |  | 0.00
339 | 29 | 3272.30 | 2.27 / -5.38 | Механическое повреждение | 7.65 | 8.0 | 6 | 0.5 | 47 | 18 | 2.90 | 87 | EXT | [5 empty] | 21.2 | 0.83
340 | 29 | 3272.63 | 2.60 / -5.05 | Вмятина | 7.65 | 8.0 | 1.0 | 7 | 672 | 468 | 1.68 | 51 | EXT |  | 0.00 | [5 empty] | группа вмятин, группа задиров
341 | 29 | 3273.65 | 3.62 / -4.02 | Вмятина | 7.65 | 8.0 | 1.3 | 9 | 297 | 247 | 3.98 | 120 | EXT |  | 0.00
342 | 29 | 3273.91 | 3.88 / -3.77 | Вмятина | 7.65 | 8.0 | 1.4 | 10 | 437 | 300 | 3.05 | 92 | EXT |  | 0.00
343 | 29 | 3274.48 | 4.45 / -3.20 | Механическое повреждение | 7.65 | 8.0 | 15 | 1.2 | 18 | 53 | 3.05 | 92 | EXT | [5 empty] | 27.7 | 0.83 | в зоне вмятины 2 мм
| 28 | 3277.68 |  | Труба ПШ | 11.66 | 8.0 |  |  |  |  | 8.95 | 269 |  | П
| 27 | 3289.33 |  | Труба ПШ | 10.90 | 8.0 |  |  |  |  | 3.18 | 96 |  | П |  |  |  |  | 25.6
344 | 27 | 3291.94 | 2.61 / -8.29 | Коррозия | 10.90 | 8.0 | 11 | 0.9 | 18 | 27 | 5.90 | 177 | EXT |  | 0.11 | 6.61 |  |  | 28.6 | 0.81
345 | 27 | 3292.51 | 3.18 / -7.72 | Коррозия | 10.90 | 8.0 | 10 | 0.8 | 18 | 27 | 5.02 | 151 | EXT |  | 0.10 | 6.61 |  |  | 28.9 | 0.81
346 | 27 | 3292.58 | 3.25 / -7.65 | Коррозия | 10.90 | 8.0 | 21 | 1.7 | 18 | 18 | 5.20 | 156 | EXT |  | 0.21 | 6.60 |  |  | 25.7 | 0.81 | на фоне более слабой
347 | 27 | 3299.14 | 9.81 / -1.09 | Заводской дефект | 10.90 | 8.0 | 5 | 0.4 | 21 | 44 | 3.37 | 101 | INT | [5 empty] | 25.6
| 26 | 3300.23 |  | Труба ПШ | 9.91 | 8.0 |  |  |  |  | 0.37 | 11 |  | П
348 | 26 | 3300.23 | 0.00 / -9.91 | Аномалия кольцевого шва | 9.91 | 8.0 |  |  | 0 | 371 | 2.67 | 80 | NA
| 25 | 3310.14 |  | Труба ПШ | 11.46 | 8.0 |  |  |  |  | 3.75 | 113 |  | П
| 24 | 3321.60 |  | Труба ПШ | 8.84 | 8.0 |  |  |  |  | 6.98 | 210 |  | П
349 | 24 | 3321.60 | 0.00 / -8.84 | Аномалия кольцевого шва | 8.84 | 8.0 |  |  | 0 | 574 | 4.97 | 149 | NA
| 23 | 3330.44 |  | Труба ПШ | 11.58 | 8.0 |  |  |  |  | 10.40 | 312 |  | П
| 22 | 3342.01 |  | Труба ПШ | 11.51 | 8.0 |  |  |  |  | 8.35 | 251 |  | П
350 | 22 | 3349.89 | 7.87 / -3.64 | Металл снаружи | 11.51 | 8.0 |  |  | 108 | 124 | 4.17 | 125 | EXT
351 | 22 | 3351.03 | 9.01 / -2.50 | Металл снаружи | 11.51 | 8.0 |  |  | 111 | 124 | 3.80 | 114 | EXT
| 21 | 3353.52 |  | Труба ПШ | 11.59 | 8.0 |  |  |  |  | 10.13 | 304 |  | П
| 20 | 3365.11 |  | Труба ПШ | 11.51 | 8.0 |  |  |  |  | 1.68 | 51 |  | П
| 20 | 3374.64 | 9.52 / -1.99 | Маркер |  | 8.0 | [14 empty] | М4
| 19 | 3376.62 |  | Труба ПШ | 11.56 | 8.0 |  |  |  |  | 4.63 | 139 |  | П
| 18 | 3388.18 |  | Труба ПШ | 11.54 | 8.0 |  |  |  |  | 11.53 | 346 |  | П
| 17 | 3399.72 |  | Труба ПШ | 11.53 | 8.0 |  |  |  |  | 2.48 | 75 |  | П
| 16 | 3411.25 |  | Труба ПШ | 11.35 | 8.0 |  |  |  |  | 1.63 | 49 |  | П
| 15 | 3422.60 |  | Труба ПШ | 11.52 | 8.0 |  |  |  |  | 11.15 | 335 |  | П
| 14 | 3434.12 |  | Труба ПШ | 10.72 | 8.0 |  |  |  |  | 0.93 | 28 |  | П
| 13 | 3444.84 |  | Труба ПШ | 11.63 | 8.0 |  |  |  |  | 7.63 | 229 |  | П
352 | 13 | 3452.24 | 7.41 / -4.23 | Вмятина | 11.63 | 8.0 | 0.8 | 6 | 293 | 203 | 4.92 | 148 | EXT |  | 0.00
| 12 | 3456.47 |  | Труба ПШ | 11.69 | 8.0 |  |  |  |  | 2.38 | 72 |  | П
| 11 | 3468.16 |  | Труба ПШ | 11.23 | 8.0 |  |  |  |  | 11.67 | 350 |  | П |  |  |  |  | 23.1
353 | 11 | 3471.96 | 3.80 / -7.42 | Заводской дефект | 11.23 | 8.0 | 10 | 0.8 | 44 | 20 | 4.13 | 124 | INT | [5 empty] | 23.1
| 10 | 3479.38 |  | Труба ПШ | 11.55 | 8.0 |  |  |  |  | 7.45 | 224 |  | П
| 9 | 3490.93 |  | Труба ПШ | 11.34 | 8.0 |  |  |  |  | 0.28 | 9 |  | П
| 8 | 3502.26 |  | Труба ПШ | 11.57 | 8.0 |  |  |  |  | 4.45 | 134 |  | П
| 8 | 3507.02 | 4.76 / -6.81 | Заварка окна |  | 8.0 | [14 empty] | размер: 235 x 180 мм
| 7 | 3513.83 |  | Труба ПШ | 11.53 | 8.0 |  |  |  |  | 4.13 | 124 |  | П
| 7 | 3515.08 | 1.25 / -10.28 | Заварка окна |  | 8.0 | [14 empty] | размер: 210 x 175 мм
| 6а | 3525.36 |  | Труба ПШ | 12.13 | 11.0 |  |  |  |  | 9.62 | 289 |  | П
| 5а | 3537.49 |  | Труба ПШ | 11.69 | 7.0 |  |  |  |  | 3.70 | 111 |  | П
| 4а | 3549.18 |  | Труба ПШ | 12.17 | 11.0 |  |  |  |  | 0.18 | 6 |  | П
| 3 | 3561.34 |  | Труба ПШ | 9.19 | 8.0 |  |  |  |  | 6.37 | 191 |  | П
| 2 | 3570.53 |  | Труба ПШ | 11.51 | 8.0 |  |  |  |  | 1.27 | 38 |  | П
| 2 | 3576.21 | 5.68 / -5.83 | Заварка окна |  | 8.0 | [14 empty] | размер: 210 x 175 мм
| 1 | 3582.03 |  | Труба ПШ | 7.11 | 8.0 |  |  |  |  | 4.45 | 134 |  | П
| 1 | 3587.10 | 5.06 / -2.05 | Заварка окна |  | 8.0 | [14 empty] | размер: 260 x 200 мм
| 1а | 3589.15 |  | Труба ПШ | 4.83 | 8.0 |  |  |  |  | 7.27 | 218 |  | П
| 1а | 3593.73 | 4.59 / -0.24 | Отвод-врезка |  | 8.0 | [14 empty] | вправо
| 1а | 3593.97 | 4.83 / 0.00 | Конец дистанции |  | 8.0 | [14 empty] | КД, 57 метров до крана №20-2
|  |  |  | dk | [12 empty] | 0.0000