## SonarFormat
N_OSOB | N_SEK | L_ODOM | OTN_D | OSOB | L_SEK | T_ST | H_PROC | L_DEF | W_DEF | GRAD | TYPE | ABC | PRIM | DistanceFromReferencePoints | Category | Grade | yieldPoint | tensileStrength | Repere_date | Глубина дефекта в мм | МГ Челябинск - Петровск | п/п через р. Сок 779 - 787 км (1-я резервная нитка) | 1020 | 26.08.2019 - 28.08.2019 | 7.4 | 7.4 | 1980 | 1 | 733 | АО "Газприборавтоматикасервис"
| 1 | 0 |  | Труба ПШ | 12.16 | 16 | 0 |  |  | 0 |  |  | начало дистанции отвод-врезка - первая труба участка | /НД-0.00 | 1 | ТУ 20/28/40/48 | 461 | 588
| 2 | 12.16 |  | Труба ПШ | 12.17 | 16 | 0 |  |  | 0.1 |  |  |  | НД+12.16/M1-920.86 | 1 | ТУ 20/28/40/48 | 461 | 588
1 | 2 | 22.26 | 10.11 / -2.06 | Аномалия продольного шва | 12.17 | 16 | 10 | 50 | 20 | 8:39-8:41 |  | C |  | НД+22.26/M1-910.75 | [5 empty] | 1.6
| 3 | 24.33 |  | Труба ПШ | 12.17 | 16 | 0 |  |  | 0.1 |  |  |  | НД+24.33/M1-908.69 | 1 | ТУ 20/28/40/48 | 461 | 588
| 4 | 36.5 |  | Труба ПШ | 12.17 | 16 | 0 |  |  | 0.1 |  |  |  | НД+36.50/M1-896.51 | 1 | ТУ 20/28/40/48 | 461 | 588
| 5 | 48.67 |  | Труба ПШ | 12.17 | 16 | 0 |  |  | 0.2 |  |  |  | НД+48.67/M1-884.34 | 1 | ТУ 20/28/40/48 | 461 | 588
| 6 | 60.84 |  | Труба ПШ | 12.15 | 16 | 0 |  |  | 0.1 |  |  |  | НД+60.84/M1-872.17 | 1 | ТУ 20/28/40/48 | 461 | 588
| 7 | 72.99 |  | Труба ПШ | 12.17 | 16 | 0 |  |  | 0.1 |  |  |  | НД+72.99/M1-860.03 | 1 | ТУ 20/28/40/48 | 461 | 588
3 | 7 | 72.99 | 0.00 / -12.17 | Аномалия кольцевого шва | 12.17 | 16 | 0 | 0 | 81 | 1:45-2:04 |  | C |  | НД+72.99/M1-860.03 | [5 empty] | 0
| 8 | 85.16 |  | Труба ПШ | 12.03 | 16 | 0 |  |  | 0.2 |  |  |  | НД+85.16/M1-847.85 | 1 | ТУ 20/28/40/48 | 461 | 588
| 9 | 97.19 |  | Труба ПШ | 12.15 | 16 | 0 |  |  | 0.1 |  |  |  | НД+97.18/M1-835.83 | 1 | ТУ 20/28/40/48 | 461 | 588
| 10 | 109.33 |  | Труба ПШ | 12.16 | 16 | 0 |  |  | 0.3 |  |  |  | НД+109.33/M1-823.68 | 1 | ТУ 20/28/40/48 | 461 | 588
| 11 | 121.49 |  | Труба ПШ | 12.17 | 16 | 0 |  |  | 0.2 |  |  |  | НД+121.49/M1-811.52 | 1 | ТУ 20/28/40/48 | 461 | 588
| 12 | 133.66 |  | Труба ПШ | 12.15 | 16 | 0 |  |  | 0.4 |  |  |  | НД+133.66/M1-799.35 | 1 | ТУ 20/28/40/48 | 461 | 588
5 | 12 | 133.66 | 0.00 / -12.15 | Аномалия кольцевого шва | 12.15 | 16 | 0 | 0 | 113 | 2:25-2:50 |  | C |  | НД+133.66/M1-799.35 | [5 empty] | 0
| 13 | 145.81 |  | Труба ПШ | 12.15 | 16 | 0 |  |  | 0.4 |  |  |  | НД+145.81/M1-787.20 | 1 | ТУ 20/28/40/48 | 461 | 588
| 14 | 157.96 |  | Труба ПШ | 12.16 | 16 | 0 |  |  | 0.1 |  |  |  | НД+157.96/M1-775.05 | 1 | ТУ 20/28/40/48 | 461 | 588
| 15 | 170.12 |  | Труба ПШ | 12.16 | 16 | 0 |  |  | 0.2 |  |  |  | НД+170.12/M1-762.90 | 1 | ТУ 20/28/40/48 | 461 | 588
| 16 | 182.27 |  | Труба ПШ | 12.17 | 16 | 0 |  |  | 0.2 |  |  |  | НД+182.27/M1-750.74 | 1 | ТУ 20/28/40/48 | 461 | 588
| 17 | 194.44 |  | Труба ПШ | 12.17 | 16 | 0 |  |  | 0.5 |  |  |  | НД+194.44/M1-738.58 | 1 | ТУ 20/28/40/48 | 461 | 588
| 18 | 206.6 |  | Труба ПШ | 9.61 | 16 | 0 |  |  | 0.2 |  |  |  | НД+206.60/M1-726.41 | 1 | ТУ 20/28/40/48 | 461 | 588
7 | 18 | 206.6 | 0.00 / -9.61 | Аномалия кольцевого шва | 9.61 | 16 | 0 | 0 | 219 | 3:28-4:17 |  | C |  | НД+206.60/M1-726.41 | [5 empty] | 0
8 | 18 | 207.22 | 0.62 / -8.99 | Коррозия | 9.61 | 16 | 6 | 15 | 25 | 3:13-3:18 |  | C |  | НД+207.22/M1-725.79 | [5 empty] | 1
9 | 18 | 207.27 | 0.66 / -8.94 | Коррозия | 9.61 | 16 | 5 | 12 | 19 | 3:27-3:31 |  | C |  | НД+207.27/M1-725.75 | [5 empty] | 0.8
10 | 18 | 207.95 | 1.35 / -8.26 | Коррозия | 9.61 | 16 | 7 | 16 | 31 | 7:24-7:31 |  | C |  | НД+207.95/M1-725.06 | [5 empty] | 1.1
11 | 18 | 209.34 | 2.74 / -6.87 | Коррозия | 9.61 | 16 | 6 | 19 | 31 | 4:27-4:34 |  | C | на фоне более слабой | НД+209.34/M1-723.67 | [5 empty] | 1
12 | 18 | 209.49 | 2.89 / -6.72 | Коррозия | 9.61 | 16 | 7 | 18 | 19 | 7:30-7:34 |  | C | на фоне более слабой | НД+209.49/M1-723.52 | [5 empty] | 1.1
| 19 | 216.21 |  | Труба ПШ | 11.24 | 16 | 0 |  |  | 0.2 |  |  |  | НД+216.21/M1-716.81 | 1 | ТУ 20/28/40/48 | 461 | 588
14 | 19 | 216.81 | 0.60 / -10.64 | Коррозия | 11.24 | 16 | 8 | 19 | 31 | 10:47-10:54 |  | C |  | НД+216.81/M1-716.20 | [5 empty] | 1.3
15 | 19 | 216.89 | 0.68 / -10.56 | Коррозия | 11.24 | 16 | 9 | 21 | 25 | 1:23-1:29 |  | C | на фоне более слабой | НД+216.89/M1-716.13 | [5 empty] | 1.4
16 | 19 | 217 | 0.79 / -10.45 | Коррозия | 11.24 | 16 | 5 | 16 | 25 | 1:10-1:16 |  | C |  | НД+217.00/M1-716.01 | [5 empty] | 0.8
17 | 19 | 217.22 | 1.01 / -10.23 | Коррозия | 11.24 | 16 | 8 | 20 | 25 | 1:05-1:10 |  | C | на фоне более слабой | НД+217.22/M1-715.79 | [5 empty] | 1.3
18 | 19 | 217.51 | 1.31 / -9.93 | Коррозия | 11.24 | 16 | 10 | 20 | 25 | 1:15-1:20 |  | C | на фоне более слабой | НД+217.51/M1-715.50 | [5 empty] | 1.6
19 | 19 | 217.65 | 1.45 / -9.79 | Коррозия | 11.24 | 16 | 8 | 16 | 31 | 5:00-5:07 |  | C | на фоне более слабой | НД+217.65/M1-715.36 | [5 empty] | 1.3
20 | 19 | 217.87 | 1.66 / -9.58 | Коррозия | 11.24 | 16 | 7 | 21 | 69 | 2:01-2:16 |  | C | на фоне более слабой | НД+217.87/M1-715.15 | [5 empty] | 1.1
21 | 19 | 217.9 | 1.69 / -9.55 | Кластер коррозии | 11.24 | 16 | 13 | 145 | 75 | 1:16-1:33 |  | C | зона коррозии | НД+217.90/M1-715.11 | [5 empty] | 2.1
22 | 19 | 217.94 | 1.74 / -9.50 | Коррозия | 11.24 | 16 | 5 | 15 | 19 | 11:05-11:09 |  | C |  | НД+217.94/M1-715.07 | [5 empty] | 0.8
23 | 19 | 217.98 | 1.77 / -9.47 | Коррозия | 11.24 | 16 | 10 | 18 | 25 | 0:52-0:58 |  | C | на фоне более слабой | НД+217.98/M1-715.04 | [5 empty] | 1.6
24 | 19 | 218.86 | 2.65 / -8.59 | Коррозия | 11.24 | 16 | 5 | 19 | 19 | 3:13-3:17 |  | C | на фоне более слабой | НД+218.86/M1-714.15 | [5 empty] | 0.8
25 | 19 | 219.57 | 3.36 / -7.88 | Коррозия | 11.24 | 16 | 9 | 16 | 25 | 1:37-1:43 |  | C | на фоне более слабой | НД+219.57/M1-713.44 | [5 empty] | 1.4
26 | 19 | 219.65 | 3.44 / -7.80 | Коррозия | 11.24 | 16 | 15 | 19 | 31 | 3:28-3:35 |  | C |  | НД+219.64/M1-713.37 | [5 empty] | 2.4
27 | 19 | 219.79 | 3.58 / -7.66 | Коррозия | 11.24 | 16 | 10 | 17 | 19 | 1:47-1:51 |  | C | на фоне более слабой | НД+219.79/M1-713.22 | [5 empty] | 1.6
28 | 19 | 220.14 | 3.94 / -7.30 | Коррозия | 11.24 | 16 | 8 | 18 | 19 | 11:52-11:56 |  | C | на фоне более слабой | НД+220.14/M1-712.87 | [5 empty] | 1.3
29 | 19 | 220.85 | 4.64 / -6.60 | Коррозия | 11.24 | 16 | 8 | 22 | 25 | 7:53-7:58 |  | C |  | НД+220.85/M1-712.16 | [5 empty] | 1.3
30 | 19 | 221.62 | 5.42 / -5.82 | Коррозия | 11.24 | 16 | 9 | 22 | 19 | 1:33-1:37 |  | C |  | НД+221.62/M1-711.39 | [5 empty] | 1.4
31 | 19 | 221.94 | 5.73 / -5.51 | Коррозия | 11.24 | 16 | 7 | 22 | 19 | 11:46-11:50 |  | C |  | НД+221.94/M1-711.08 | [5 empty] | 1.1
32 | 19 | 222.14 | 5.93 / -5.31 | Коррозия | 11.24 | 16 | 10 | 20 | 25 | 1:34-1:40 |  | C | на фоне более слабой | НД+222.14/M1-710.87 | [5 empty] | 1.6
33 | 19 | 222.61 | 6.40 / -4.84 | Коррозия | 11.24 | 16 | 7 | 17 | 25 | 1:33-1:38 |  | C |  | НД+222.61/M1-710.40 | [5 empty] | 1.1
34 | 19 | 224.12 | 7.91 / -3.33 | Коррозия | 11.24 | 16 | 8 | 21 | 19 | 11:05-11:09 |  | C |  | НД+224.12/M1-708.89 | [5 empty] | 1.3
35 | 19 | 224.27 | 8.06 / -3.18 | Коррозия | 11.24 | 16 | 6 | 19 | 19 | 2:35-2:39 |  | C |  | НД+224.26/M1-708.75 | [5 empty] | 1
36 | 19 | 224.39 | 8.18 / -3.06 | Коррозия | 11.24 | 16 | 5 | 13 | 13 | 2:30-2:33 |  | C |  | НД+224.39/M1-708.62 | [5 empty] | 0.8
37 | 19 | 224.78 | 8.57 / -2.67 | Коррозия | 11.24 | 16 | 8 | 19 | 19 | 2:33-2:38 |  | C | на фоне более слабой | НД+224.78/M1-708.24 | [5 empty] | 1.3
38 | 19 | 225.08 | 8.87 / -2.37 | Коррозия | 11.24 | 16 | 5 | 16 | 31 | 2:35-2:42 |  | C | на фоне более слабой | НД+225.08/M1-707.94 | [5 empty] | 0.8
39 | 19 | 225.38 | 9.17 / -2.07 | Коррозия | 11.24 | 16 | 8 | 25 | 25 | 1:48-1:54 |  | C |  | НД+225.38/M1-707.64 | [5 empty] | 1.3
40 | 19 | 226.4 | 10.20 / -1.04 | Коррозия | 11.24 | 16 | 5 | 16 | 25 | 9:32-9:38 |  | C | на фоне более слабой | НД+226.40/M1-706.61 | [5 empty] | 0.8
| 20 | 227.45 |  | Труба ПШ | 10.65 | 16 | 0 |  |  | 0.2 |  |  |  | НД+227.45/M1-705.57 | 1 | ТУ 20/28/40/48 | 461 | 588
42 | 20 | 228.98 | 1.53 / -9.12 | Коррозия | 10.65 | 16 | 5 | 18 | 31 | 3:15-3:22 |  | C | на фоне более слабой | НД+228.98/M1-704.04 | [5 empty] | 0.8
43 | 20 | 229 | 1.55 / -9.10 | Коррозия | 10.65 | 16 | 7 | 19 | 19 | 2:11-2:15 |  | C |  | НД+228.99/M1-704.02 | [5 empty] | 1.1
44 | 20 | 229.06 | 1.61 / -9.04 | Коррозия | 10.65 | 16 | 5 | 20 | 38 | 3:03-3:11 |  | C |  | НД+229.05/M1-703.96 | [5 empty] | 0.8
45 | 20 | 229.24 | 1.80 / -8.85 | Коррозия | 10.65 | 16 | 5 | 15 | 31 | 2:30-2:38 |  | C |  | НД+229.24/M1-703.77 | [5 empty] | 0.8
46 | 20 | 230.96 | 3.51 / -7.14 | Коррозия | 10.65 | 16 | 6 | 19 | 19 | 1:22-1:26 |  | C |  | НД+230.96/M1-702.06 | [5 empty] | 1
47 | 20 | 232.24 | 4.79 / -5.86 | Коррозия | 10.65 | 16 | 5 | 18 | 19 | 2:29-2:33 |  | C |  | НД+232.24/M1-700.77 | [5 empty] | 0.8
48 | 20 | 232.71 | 5.26 / -5.39 | Коррозия | 10.65 | 16 | 6 | 17 | 25 | 2:29-2:35 |  | C | на фоне более слабой | НД+232.71/M1-700.30 | [5 empty] | 1
49 | 20 | 232.89 | 5.45 / -5.20 | Коррозия | 10.65 | 16 | 5 | 21 | 19 | 6:07-6:11 |  | C |  | НД+232.89/M1-700.12 | [5 empty] | 0.8
50 | 20 | 234.77 | 7.32 / -3.33 | Коррозия | 10.65 | 16 | 7 | 21 | 31 | 2:50-2:57 |  | C |  | НД+234.77/M1-698.24 | [5 empty] | 1.1
51 | 20 | 237.2 | 9.75 / -0.90 | Коррозия | 10.65 | 16 | 5 | 19 | 19 | 3:04-3:08 |  | C |  | НД+237.20/M1-695.81 | [5 empty] | 0.8
52 | 20 | 237.22 | 9.78 / -0.87 | Коррозия | 10.65 | 16 | 7 | 17 | 19 | 1:48-1:52 |  | C | на фоне более слабой | НД+237.22/M1-695.79 | [5 empty] | 1.1
53 | 20 | 237.22 | 9.78 / -0.87 | Коррозия | 10.65 | 16 | 6 | 19 | 25 | 2:46-2:52 |  | C |  | НД+237.22/M1-695.79 | [5 empty] | 1
54 | 20 | 237.39 | 9.95 / -0.70 | Коррозия | 10.65 | 16 | 10 | 20 | 19 | 2:38-2:42 |  | C | на фоне более слабой | НД+237.39/M1-695.62 | [5 empty] | 1.6
| 21 | 238.1 |  | Труба ПШ | 11.54 | 16 | 0 |  |  | 0.3 |  |  |  | НД+238.09/M1-694.92 | 1 | ТУ 20/28/40/48 | 461 | 588
56 | 21 | 239 | 0.90 / -10.64 | Коррозия | 11.54 | 16 | 7 | 19 | 25 | 9:10-9:15 |  | C |  | НД+239.00/M1-694.01 | [5 empty] | 1.1
57 | 21 | 240.67 | 2.57 / -8.97 | Коррозия | 11.54 | 16 | 5 | 15 | 19 | 8:52-8:56 |  | C |  | НД+240.67/M1-692.34 | [5 empty] | 0.8
58 | 21 | 241.02 | 2.93 / -8.61 | Коррозия | 11.54 | 16 | 5 | 15 | 25 | 8:46-8:52 |  | C |  | НД+241.02/M1-691.99 | [5 empty] | 0.8
| 22 | 249.64 |  | Труба ПШ | 11.54 | 16 | 0 |  |  | 0.1 |  |  |  | НД+249.63/M1-683.38 | 1 | ТУ 20/28/40/48 | 461 | 588
60 | 22 | 249.64 | 0.00 / -11.54 | Аномалия кольцевого шва | 11.54 | 16 | 0 | 0 | 1045 | 5:50-9:45 |  | C |  | НД+249.63/M1-683.38 | [5 empty] | 0
61 | 22 | 254.99 | 5.36 / -6.18 | Коррозия | 11.54 | 16 | 8 | 22 | 25 | 10:06-10:12 |  | C |  | НД+254.99/M1-678.02 | [5 empty] | 1.3
62 | 22 | 258.7 | 9.07 / -2.47 | Коррозия | 11.54 | 16 | 11 | 18 | 25 | 11:49-11:54 |  | C | на фоне более слабой | НД+258.70/M1-674.31 | [5 empty] | 1.8
63 | 22 | 261.09 | 11.45 / -0.08 | Коррозия | 11.54 | 16 | 9 | 18 | 25 | 11:45-11:50 |  | C |  | НД+261.09/M1-671.92 | [5 empty] | 1.4
| 23 | 261.17 |  | Труба ПШ | 11.14 | 16 | 0 |  |  | 0 |  |  |  | НД+261.17/M1-671.84 | 1 | ТУ 20/28/40/48 | 461 | 588
65 | 23 | 261.96 | 0.79 / -10.35 | Коррозия | 11.14 | 16 | 11 | 19 | 19 | 2:18-2:22 |  | C | на фоне более слабой | НД+261.96/M1-671.05 | [5 empty] | 1.8
66 | 23 | 264.27 | 3.10 / -8.04 | Коррозия | 11.14 | 16 | 7 | 16 | 25 | 8:42-8:47 |  | C | на фоне более слабой | НД+264.27/M1-668.74 | [5 empty] | 1.1
67 | 23 | 264.46 | 3.29 / -7.85 | Коррозия | 11.14 | 16 | 15 | 24 | 38 | 9:07-9:15 |  | C | на фоне более слабой | НД+264.46/M1-668.55 | [5 empty] | 2.4
68 | 23 | 264.51 | 3.34 / -7.80 | Коррозия | 11.14 | 16 | 9 | 22 | 19 | 8:22-8:26 |  | C | на фоне более слабой | НД+264.51/M1-668.50 | [5 empty] | 1.4
69 | 23 | 264.51 | 3.34 / -7.80 | Коррозия | 11.14 | 16 | 7 | 22 | 19 | 7:06-7:10 |  | C |  | НД+264.51/M1-668.50 | [5 empty] | 1.1
| 24 | 272.31 |  | Труба ПШ | 11.55 | 16 | 0 |  |  | 0.2 |  |  |  | НД+272.31/M1-660.70 | 1 | ТУ 20/28/40/48 | 461 | 588
71 | 24 | 273.46 | 1.14 / -10.41 | Коррозия | 11.55 | 16 | 7 | 14 | 25 | 5:54-6:00 |  | C |  | НД+273.45/M1-659.56 | [5 empty] | 1.1
72 | 24 | 281.4 | 9.09 / -2.46 | Коррозия | 11.55 | 16 | 7 | 17 | 19 | 0:49-0:53 |  | C |  | НД+281.40/M1-651.61 | [5 empty] | 1.1
73 | 24 | 281.64 | 9.33 / -2.23 | Коррозия | 11.55 | 16 | 9 | 16 | 25 | 6:38-6:44 |  | C |  | НД+281.64/M1-651.38 | [5 empty] | 1.4
74 | 24 | 283.12 | 10.81 / -0.74 | Коррозия | 11.55 | 16 | 5 | 17 | 19 | 5:54-5:59 |  | C |  | НД+283.12/M1-649.89 | [5 empty] | 0.8
| 25 | 283.86 |  | Труба ПШ | 11.55 | 16 | 0 |  |  | 0.1 |  |  |  | НД+283.86/M1-649.15 | 1 | ТУ 20/28/40/48 | 461 | 588
76 | 25 | 294.26 | 10.40 / -1.16 | Коррозия | 11.55 | 16 | 9 | 19 | 25 | 8:11-8:16 |  | C |  | НД+294.26/M1-638.75 | [5 empty] | 1.4
| 26 | 295.41 |  | Труба ПШ | 11.55 | 16 | 0 |  |  | 0.2 |  |  |  | НД+295.41/M1-637.60 | 1 | ТУ 20/28/40/48 | 461 | 588
78 | 26 | 306.11 | 10.69 / -0.86 | Коррозия | 11.55 | 16 | 7 | 24 | 31 | 7:06-7:13 |  | C |  | НД+306.10/M1-626.91 | [5 empty] | 1.1
| 27 | 306.97 |  | Труба ПШ | 11.61 | 16 | 0 |  |  | 0.2 |  |  |  | НД+306.97/M1-626.04 | 1 | ТУ 20/28/40/48 | 461 | 588
80 | 27 | 308.4 | 1.44 / -10.17 | Коррозия | 11.61 | 16 | 8 | 19 | 19 | 3:58-4:02 |  | C |  | НД+308.40/M1-624.61 | [5 empty] | 1.3
81 | 27 | 308.43 | 1.46 / -10.15 | Коррозия | 11.61 | 16 | 13 | 19 | 25 | 4:12-4:17 |  | C | на фоне более слабой | НД+308.43/M1-624.59 | [5 empty] | 2.1
82 | 27 | 308.44 | 1.47 / -10.14 | Коррозия | 11.61 | 16 | 19 | 23 | 38 | 4:37-4:45 |  | C | на фоне более слабой | НД+308.44/M1-624.58 | [5 empty] | 3
83 | 27 | 308.46 | 1.49 / -10.12 | Коррозия | 11.61 | 16 | 12 | 17 | 25 | 3:22-3:28 |  | C | на фоне более слабой | НД+308.46/M1-624.55 | [5 empty] | 1.9
84 | 27 | 317.58 | 10.61 / -0.99 | Коррозия | 11.61 | 16 | 6 | 18 | 19 | 8:04-8:08 |  | C |  | НД+317.58/M1-615.43 | [5 empty] | 1
| 28 | 318.57 |  | Труба ПШ | 11.55 | 16 | 0 |  |  | 0.1 |  |  |  | НД+318.57/M1-614.44 | 1 | ТУ 20/28/40/48 | 461 | 588
86 | 28 | 319.63 | 1.06 / -10.49 | Коррозия | 11.55 | 16 | 8 | 21 | 31 | 0:46-0:53 |  | C | на фоне более слабой | НД+319.63/M1-613.38 | [5 empty] | 1.3
87 | 28 | 319.82 | 1.24 / -10.31 | Коррозия | 11.55 | 16 | 21 | 25 | 38 | 1:20-1:29 |  | C | на фоне более слабой | НД+319.82/M1-613.20 | [5 empty] | 3.4
88 | 28 | 320 | 1.43 / -10.12 | Коррозия | 11.55 | 16 | 9 | 16 | 19 | 1:27-1:31 |  | C | на фоне более слабой | НД+320.00/M1-613.01 | [5 empty] | 1.4
89 | 28 | 322.46 | 3.88 / -7.67 | Коррозия | 11.55 | 16 | 5 | 17 | 25 | 1:54-2:00 |  | C |  | НД+322.45/M1-610.56 | [5 empty] | 0.8
90 | 28 | 322.52 | 3.94 / -7.61 | Коррозия | 11.55 | 16 | 6 | 19 | 19 | 1:30-1:34 |  | C |  | НД+322.52/M1-610.50 | [5 empty] | 1
91 | 28 | 323.42 | 4.84 / -6.71 | Коррозия | 11.55 | 16 | 7 | 23 | 25 | 1:55-2:01 |  | C |  | НД+323.42/M1-609.60 | [5 empty] | 1.1
92 | 28 | 329 | 10.43 / -1.13 | Коррозия | 11.55 | 16 | 8 | 22 | 25 | 1:10-1:16 |  | C |  | НД+329.00/M1-604.01 | [5 empty] | 1.3
| 29 | 330.12 |  | Труба ПШ | 11.58 | 16 | 0 |  |  | 0.1 |  |  |  | НД+330.12/M1-602.89 | 1 | ТУ 20/28/40/48 | 461 | 588
| 30 | 341.7 |  | Труба ПШ | 11.58 | 16 | 0 |  |  | 0.3 |  |  |  | НД+341.70/M1-591.31 | 1 | ТУ 20/28/40/48 | 461 | 588
94 | 30 | 341.98 | 0.28 / -11.30 | Коррозия | 11.58 | 16 | 10 | 27 | 25 | 1:51-1:57 |  | C | на фоне более слабой | НД+341.98/M1-591.03 | [5 empty] | 1.6
95 | 30 | 342.07 | 0.37 / -11.21 | Коррозия | 11.58 | 16 | 14 | 19 | 19 | 1:44-1:48 |  | C | на фоне более слабой | НД+342.07/M1-590.94 | [5 empty] | 2.2
96 | 30 | 342.11 | 0.41 / -11.17 | Коррозия | 11.58 | 16 | 16 | 12 | 25 | 1:55-2:01 |  | C | на фоне более слабой | НД+342.11/M1-590.90 | [5 empty] | 2.6
97 | 30 | 342.36 | 0.66 / -10.92 | Коррозия | 11.58 | 16 | 9 | 23 | 69 | 4:15-4:30 |  | C |  | НД+342.36/M1-590.65 | [5 empty] | 1.4
98 | 30 | 342.41 | 0.70 / -10.88 | Коррозия | 11.58 | 16 | 5 | 17 | 25 | 2:26-2:32 |  | C | на фоне более слабой | НД+342.41/M1-590.61 | [5 empty] | 0.8
99 | 30 | 342.55 | 0.85 / -10.73 | Коррозия | 11.58 | 16 | 15 | 18 | 56 | 3:51-4:03 |  | C |  | НД+342.55/M1-590.46 | [5 empty] | 2.4
100 | 30 | 343.91 | 2.21 / -9.38 | Коррозия | 11.58 | 16 | 6 | 23 | 69 | 7:54-8:09 |  | C |  | НД+343.91/M1-589.10 | [5 empty] | 1
101 | 30 | 343.93 | 2.23 / -9.35 | Коррозия | 11.58 | 16 | 8 | 19 | 25 | 1:55-2:01 |  | C | на фоне более слабой | НД+343.93/M1-589.08 | [5 empty] | 1.3
102 | 30 | 344.96 | 3.25 / -8.33 | Коррозия | 11.58 | 16 | 8 | 17 | 31 | 2:32-2:39 |  | C |  | НД+344.96/M1-588.05 | [5 empty] | 1.3
103 | 30 | 345.56 | 3.85 / -7.73 | Коррозия | 11.58 | 16 | 12 | 15 | 19 | 2:32-2:36 |  | C | на фоне более слабой | НД+345.56/M1-587.46 | [5 empty] | 1.9
104 | 30 | 346.23 | 4.52 / -7.06 | Коррозия | 11.58 | 16 | 8 | 20 | 19 | 1:50-1:54 |  | C | на фоне более слабой | НД+346.22/M1-586.79 | [5 empty] | 1.3
105 | 30 | 347.04 | 5.33 / -6.25 | Коррозия | 11.58 | 16 | 13 | 15 | 25 | 2:25-2:30 |  | C | на фоне более слабой | НД+347.03/M1-585.98 | [5 empty] | 2.1
106 | 30 | 347.08 | 5.37 / -6.21 | Коррозия | 11.58 | 16 | 8 | 21 | 19 | 2:02-2:07 |  | C | на фоне более слабой | НД+347.08/M1-585.93 | [5 empty] | 1.3
107 | 30 | 348.93 | 7.23 / -4.35 | Коррозия | 11.58 | 16 | 16 | 18 | 25 | 2:21-2:26 |  | C |  | НД+348.93/M1-584.08 | [5 empty] | 2.6
108 | 30 | 349.54 | 7.83 / -3.75 | Коррозия | 11.58 | 16 | 15 | 17 | 19 | 1:55-2:00 |  | C |  | НД+349.53/M1-583.48 | [5 empty] | 2.4
109 | 30 | 349.64 | 7.94 / -3.64 | Кластер коррозии | 11.58 | 16 | 14 | 46 | 325 | 2:59-4:12 |  | C | зона коррозии | НД+349.64/M1-583.37 | [5 empty] | 2.2
| 31 | 353.28 |  | Труба ПШ | 11.36 | 16 | 0 |  |  | 0.2 |  |  |  | НД+353.28/M1-579.73 | 1 | ТУ 20/28/40/48 | 461 | 588
| 32 | 364.64 |  | Труба ПШ | 11.54 | 16 | 0 |  |  | 0.2 |  |  |  | НД+364.64/M1-568.37 | 1 | ТУ 20/28/40/48 | 461 | 588
111 | 32 | 366.97 | 2.33 / -9.21 | Коррозия | 11.54 | 16 | 7 | 17 | 19 | 0:30-0:34 |  | C | на фоне более слабой | НД+366.97/M1-566.05 | [5 empty] | 1.1
112 | 32 | 367.15 | 2.51 / -9.02 | Коррозия | 11.54 | 16 | 7 | 19 | 19 | 0:35-0:39 |  | C | на фоне более слабой | НД+367.15/M1-565.86 | [5 empty] | 1.1
113 | 32 | 367.33 | 2.69 / -8.84 | Коррозия | 11.54 | 16 | 9 | 21 | 31 | 9:52-9:59 |  | C |  | НД+367.33/M1-565.68 | [5 empty] | 1.4
114 | 32 | 367.38 | 2.74 / -8.80 | Коррозия | 11.54 | 16 | 5 | 17 | 25 | 0:18-0:24 |  | C | на фоне более слабой | НД+367.38/M1-565.64 | [5 empty] | 0.8
| 33 | 376.18 |  | Труба ПШ | 11.61 | 16 | 0 |  |  | 0.1 |  |  |  | НД+376.17/M1-556.84 | 1 | ТУ 20/28/40/48 | 461 | 588
116 | 33 | 379.72 | 3.55 / -8.06 | Коррозия | 11.61 | 16 | 7 | 19 | 19 | 1:57-2:01 |  | C |  | НД+379.72/M1-553.29 | [5 empty] | 1.1
117 | 33 | 380.43 | 4.26 / -7.35 | Коррозия | 11.61 | 16 | 9 | 25 | 31 | 2:22-2:29 |  | C |  | НД+380.43/M1-552.58 | [5 empty] | 1.4
118 | 33 | 385.43 | 9.26 / -2.35 | Коррозия | 11.61 | 16 | 10 | 19 | 25 | 3:35-3:41 |  | C |  | НД+385.43/M1-547.58 | [5 empty] | 1.6
119 | 33 | 385.8 | 9.62 / -1.99 | Коррозия | 11.61 | 16 | 9 | 19 | 25 | 2:47-2:53 |  | C |  | НД+385.80/M1-547.22 | [5 empty] | 1.4
| 34 | 387.78 |  | Труба ПШ | 11.53 | 16 | 0 |  |  | 0.3 |  |  |  | НД+387.78/M1-545.23 | 1 | ТУ 20/28/40/48 | 461 | 588
| 35 | 399.32 |  | Труба ПШ | 11.55 | 16 | 0 |  |  | 0.5 |  |  |  | НД+399.32/M1-533.70 | 1 | ТУ 20/28/40/48 | 461 | 588
121 | 35 | 399.76 | 0.44 / -11.10 | Коррозия | 11.55 | 16 | 5 | 16 | 19 | 5:47-5:52 |  | C |  | НД+399.76/M1-533.25 | [5 empty] | 0.8
122 | 35 | 399.83 | 0.52 / -11.03 | Коррозия | 11.55 | 16 | 9 | 17 | 25 | 5:47-5:53 |  | C |  | НД+399.83/M1-533.18 | [5 empty] | 1.4
123 | 35 | 406.37 | 7.05 / -4.49 | Коррозия | 11.55 | 16 | 7 | 21 | 25 | 11:25-11:30 |  | C | на фоне более слабой | НД+406.37/M1-526.64 | [5 empty] | 1.1
124 | 35 | 406.44 | 7.12 / -4.42 | Коррозия | 11.55 | 16 | 6 | 21 | 25 | 10:06-10:12 |  | C | на фоне более слабой | НД+406.44/M1-526.57 | [5 empty] | 1
125 | 35 | 408.1 | 8.78 / -2.76 | Коррозия | 11.55 | 16 | 5 | 18 | 25 | 6:22-6:28 |  | C |  | НД+408.10/M1-524.91 | [5 empty] | 0.8
| 36 | 410.86 |  | Труба ПШ | 11.4 | 16 | 0 |  |  | 0.1 |  |  |  | НД+410.86/M1-522.15 | 1 | ТУ 20/28/40/48 | 461 | 588
| 37 | 422.27 |  | Труба ПШ | 11.55 | 16 | 0 |  |  | 0.4 |  |  |  | НД+422.26/M1-510.75 | 1 | ТУ 20/28/40/48 | 461 | 588
127 | 37 | 423.74 | 1.47 / -10.08 | Коррозия | 11.55 | 16 | 6 | 23 | 50 | 1:29-1:40 |  | C |  | НД+423.74/M1-509.27 | [5 empty] | 1
128 | 37 | 426.46 | 4.19 / -7.36 | Кластер коррозии | 11.55 | 16 | 6 | 27 | 207 | 0:58-1:44 |  | C | зона коррозии | НД+426.45/M1-506.56 | [5 empty] | 1
129 | 37 | 426.73 | 4.46 / -7.09 | Коррозия | 11.55 | 16 | 8 | 21 | 50 | 0:56-1:08 |  | C |  | НД+426.73/M1-506.28 | [5 empty] | 1.3
| 38 | 433.82 |  | Труба ПШ | 11.59 | 16 | 0 |  |  | 0.1 |  |  |  | НД+433.81/M1-499.20 | 1 | ТУ 20/28/40/48 | 461 | 588
| 39 | 445.41 |  | Труба ПШ | 11.7 | 16 | 0 |  |  | 0.2 |  |  |  | НД+445.40/M1-487.61 | 1 | ТУ 20/28/40/48 | 461 | 588
131 | 39 | 445.41 | 0.00 / -11.70 | Аномалия кольцевого шва | 11.7 | 16 | 0 | 0 | 745 | 4:43-7:30 |  | C |  | НД+445.40/M1-487.61 | [5 empty] | 0
132 | 39 | 452.03 | 6.63 / -5.07 | Аномалия продольного шва | 11.7 | 16 | 0 | 197 | 20 | 11:14-11:16 |  | C | нарушение формы продольного шва | НД+452.03/M1-480.98 | [5 empty] | 0
| 40 | 457.1 |  | Труба ПШ | 11.62 | 16 | 0 |  |  | 0.1 |  |  |  | НД+457.10/M1-475.91 | 1 | ТУ 20/28/40/48 | 461 | 588
134 | 40 | 457.1 | 0.00 / -11.62 | Аномалия кольцевого шва | 11.62 | 16 | 0 | 0 | 1208 | 10:31-3:03 |  | C |  | НД+457.10/M1-475.91 | [5 empty] | 0
135 | 40 | 464.58 | 7.48 / -4.14 | Коррозия | 11.62 | 16 | 5 | 16 | 31 | 7:37-7:44 |  | C |  | НД+464.58/M1-468.43 | [5 empty] | 0.8
136 | 40 | 465.04 | 7.94 / -3.68 | Коррозия | 11.62 | 16 | 7 | 21 | 100 | 7:17-7:40 |  | C |  | НД+465.04/M1-467.97 | [5 empty] | 1.1
137 | 40 | 465.06 | 7.96 / -3.66 | Коррозия | 11.62 | 16 | 6 | 17 | 19 | 4:15-4:19 |  | C |  | НД+465.06/M1-467.96 | [5 empty] | 1
138 | 40 | 468.63 | 11.53 / -0.09 | Коррозия | 11.62 | 16 | 7 | 20 | 56 | 6:38-6:51 |  | C |  | НД+468.63/M1-464.38 | [5 empty] | 1.1
| 41 | 468.72 |  | Труба ПШ | 11.55 | 16 | 0 |  |  | 0.5 |  |  |  | НД+468.72/M1-464.29 | 1 | ТУ 20/28/40/48 | 461 | 588
140 | 41 | 470.12 | 1.40 / -10.14 | Кластер коррозии | 11.55 | 16 | 10 | 70 | 213 | 3:44-4:31 |  | C | зона коррозии | НД+470.12/M1-462.89 | [5 empty] | 1.6
141 | 41 | 470.21 | 1.49 / -10.06 | Кластер коррозии | 11.55 | 16 | 8 | 29 | 207 | 2:32-3:18 |  | C | зона коррозии | НД+470.21/M1-462.81 | [5 empty] | 1.3
142 | 41 | 471.91 | 3.19 / -8.36 | Коррозия | 11.55 | 16 | 5 | 12 | 13 | 0:44-0:46 |  | C |  | НД+471.91/M1-461.11 | [5 empty] | 0.8
| 42 | 480.26 |  | Труба ПШ | 11.53 | 16 | 0 |  |  | 0.3 |  |  |  | НД+480.26/M1-452.75 | 1 | ТУ 20/28/40/48 | 461 | 588
144 | 42 | 480.26 | 0.00 / -11.53 | Аномалия кольцевого шва | 11.53 | 16 | 0 | 0 | 200 | 7:15-8:00 |  | C |  | НД+480.26/M1-452.75 | [5 empty] | 0
| 43 | 491.79 |  | Труба ПШ | 11.57 | 16 | 0 |  |  | 0.1 |  |  |  | НД+491.79/M1-441.22 | 1 | ТУ 20/28/40/48 | 461 | 588
| 44 | 503.37 |  | Труба ПШ | 11.56 | 16 | 0 |  |  | 0.2 |  |  |  | НД+503.37/M1-429.64 | 1 | ТУ 20/28/40/48 | 461 | 588
| 45 | 514.93 |  | Труба ПШ | 11.33 | 16 | 0 |  |  | 0 |  |  |  | НД+514.93/M1-418.08 | 1 | ТУ 20/28/40/48 | 461 | 588
146 | 45 | 522.34 | 7.41 / -3.91 | Коррозия | 11.33 | 16 | 5 | 16 | 25 | 6:35-6:41 |  | C |  | НД+522.34/M1-410.67 | [5 empty] | 0.8
147 | 45 | 525.44 | 10.51 / -0.81 | Коррозия | 11.33 | 16 | 12 | 21 | 31 | 1:47-1:54 |  | C |  | НД+525.44/M1-407.57 | [5 empty] | 1.9
| 46 | 526.25 |  | Труба ПШ | 11.63 | 16 | 0 |  |  | 0.1 |  |  |  | НД+526.25/M1-406.76 | 1 | ТУ 20/28/40/48 | 461 | 588
149 | 46 | 534.94 | 8.68 / -2.95 | Коррозия | 11.63 | 16 | 8 | 21 | 19 | 0:10-0:14 |  | C |  | НД+534.93/M1-398.08 | [5 empty] | 1.3
| 47 | 537.89 |  | Труба ПШ | 11.56 | 16 | 0 |  |  | 0.3 |  |  |  | НД+537.89/M1-395.13 | 1 | ТУ 20/28/40/48 | 461 | 588
| 48 | 549.45 |  | Труба ПШ | 7.24 | 16 | 0 |  |  | 0 |  |  |  | НД+549.45/M1-383.57 | 1 | ТУ 20/28/40/48 | 461 | 588
| 49 | 556.69 |  | Труба ПШ | 11.12 | 16 | 0 |  |  | 0.1 |  |  |  | НД+556.69/M1-376.32 | 1 | ТУ 20/28/40/48 | 461 | 588
| 50 | 567.81 |  | Труба ПШ | 11.41 | 16 | 0 |  |  | 0.1 |  |  |  | НД+567.81/M1-365.20 | 1 | ТУ 20/28/40/48 | 461 | 588
151 | 50 | 576.19 | 8.38 / -3.04 | Коррозия | 11.41 | 16 | 7 | 17 | 44 | 5:36-5:46 |  | C |  | НД+576.19/M1-356.82 | [5 empty] | 1.1
| 51 | 579.22 |  | Труба ПШ | 10.51 | 16 | 0 |  |  | 0.1 |  |  |  | НД+579.22/M1-353.79 | 1 | ТУ 20/28/40/48 | 461 | 588
153 | 51 | 581.76 | 2.54 / -7.97 | Коррозия | 10.51 | 16 | 5 | 37 | 25 | 9:48-9:53 |  | C |  | НД+581.76/M1-351.25 | [5 empty] | 0.8
154 | 51 | 583.53 | 4.31 / -6.20 | Коррозия | 10.51 | 16 | 8 | 17 | 31 | 8:57-9:04 |  | C |  | НД+583.53/M1-349.48 | [5 empty] | 1.3
| 52 | 589.73 |  | Труба ПШ | 11.34 | 16 | 0 |  |  | 0.3 |  |  |  | НД+589.73/M1-343.28 | 1 | ТУ 20/28/40/48 | 461 | 588
| 53 | 601.07 |  | Труба ПШ | 11.38 | 16 | 0 |  |  | 0.2 |  |  |  | НД+601.07/M1-331.94 | 1 | ТУ 20/28/40/48 | 461 | 588
156 | 53 | 601.07 | 0.00 / -11.38 | Аномалия кольцевого шва | 11.38 | 16 | 0 | 0 | 826 | 5:50-8:56 |  | C |  | НД+601.07/M1-331.94 | [5 empty] | 0
157 | 53 | 605.56 | 4.49 / -6.89 | Коррозия | 11.38 | 16 | 11 | 18 | 31 | 0:53-1:00 |  | C |  | НД+605.56/M1-327.45 | [5 empty] | 1.8
158 | 53 | 612.36 | 11.29 / -0.08 | Технологический дефект | 11.38 | 16 | 8 | 22 | 44 | 10:23-10:33 |  | C |  | НД+612.36/M1-320.65 | [5 empty] | 1.3
| 54 | 612.45 |  | Труба ПШ | 11.57 | 16 | 0 |  |  | 0.1 |  |  |  | НД+612.44/M1-320.57 | 1 | ТУ 20/28/40/48 | 461 | 588
160 | 54 | 614.22 | 1.78 / -9.79 | Коррозия | 11.57 | 16 | 5 | 17 | 13 | 10:37-10:40 |  | C |  | НД+614.22/M1-318.79 | [5 empty] | 0.8
161 | 54 | 621.28 | 8.83 / -2.73 | Коррозия | 11.57 | 16 | 7 | 17 | 25 | 9:17-9:22 |  | C |  | НД+621.28/M1-311.73 | [5 empty] | 1.1
| 55 | 624.01 |  | Труба ПШ | 11.32 | 16 | 0 |  |  | 0.2 |  |  |  | НД+624.01/M1-309.00 | 1 | ТУ 20/28/40/48 | 461 | 588
| 56 | 635.33 |  | Труба ПШ | 11.55 | 16 | 0 |  |  | 0.1 |  |  |  | НД+635.33/M1-297.68 | 1 | ТУ 20/28/40/48 | 461 | 588
| 57 | 646.88 |  | Труба ПШ | 11.5 | 16 | 0 |  |  | 0.1 |  |  |  | НД+646.88/M1-286.13 | 1 | ТУ 20/28/40/48 | 461 | 588
| 58 | 658.38 |  | Труба ПШ | 11.51 | 16 | 0 |  |  | 0.2 |  |  |  | НД+658.38/M1-274.63 | 1 | ТУ 20/28/40/48 | 461 | 588
| 59 | 669.89 |  | Труба ПШ | 11.52 | 16 | 0 |  |  | 0.3 |  |  |  | НД+669.89/M1-263.12 | 1 | ТУ 20/28/40/48 | 461 | 588
| 60 | 681.41 |  | Труба ПШ | 11.55 | 16 | 0 |  |  | 0.3 |  |  |  | НД+681.41/M1-251.60 | 1 | ТУ 20/28/40/48 | 461 | 588
163 | 60 | 690.3 | 8.89 / -2.66 | Коррозия | 11.55 | 16 | 15 | 20 | 25 | 1:12-1:17 |  | C |  | НД+690.30/M1-242.71 | [5 empty] | 2.4
| 61 | 692.96 |  | Труба ПШ | 11.66 | 16 | 0 |  |  | 0.3 |  |  |  | НД+692.96/M1-240.06 | 1 | ТУ 20/28/40/48 | 461 | 588
| 62 | 704.61 |  | Труба ПШ | 11.61 | 16 | 0 |  |  | 0.1 |  |  |  | НД+704.61/M1-228.40 | 1 | ТУ 20/28/40/48 | 461 | 588
165 | 62 | 709.72 | 5.10 / -6.51 | Коррозия | 11.61 | 16 | 5 | 14 | 25 | 8:15-8:21 |  | C |  | НД+709.71/M1-223.30 | [5 empty] | 0.8
166 | 62 | 713.71 | 9.10 / -2.51 | Коррозия | 11.61 | 16 | 6 | 18 | 19 | 2:50-2:54 |  | C |  | НД+713.71/M1-219.30 | [5 empty] | 1
| 63 | 716.22 |  | Труба ПШ | 9.12 | 16 | 0 |  |  | 0.1 |  |  |  | НД+716.22/M1-216.79 | 1 | ТУ 20/28/40/48 | 461 | 588
| 64 | 725.34 |  | Труба ПШ | 11.56 | 16 | 0 |  |  | 0 |  |  |  | НД+725.34/M1-207.67 | 1 | ТУ 20/28/40/48 | 461 | 588
| 65 | 736.9 |  | Труба ПШ | 11.54 | 16 | 0 |  |  | 0.1 |  |  |  | НД+736.90/M1-196.12 | 1 | ТУ 20/28/40/48 | 461 | 588
| 66 | 748.43 |  | Труба ПШ | 11.2 | 16 | 0 |  |  | 0.2 |  |  |  | НД+748.43/M1-184.58 | 1 | ТУ 20/28/40/48 | 461 | 588
| 67 | 759.63 |  | Труба ПШ | 11.45 | 16 | 0 |  |  | 0.1 |  |  |  | НД+759.63/M1-173.38 | 1 | ТУ 20/28/40/48 | 461 | 588
168 | 67 | 762.27 | 2.64 / -8.81 | Коррозия | 11.45 | 16 | 8 | 19 | 25 | 0:30-0:35 |  | C |  | НД+762.27/M1-170.74 | [5 empty] | 1.3
| 68 | 771.08 |  | Труба ПШ | 11.54 | 16 | 0 |  |  | 0.3 |  |  |  | НД+771.08/M1-161.93 | 1 | ТУ 20/28/40/48 | 461 | 588
| 69 | 782.62 |  | Труба ПШ | 11.5 | 16 | 0 |  |  | 0.3 |  |  |  | НД+782.62/M1-150.39 | 1 | ТУ 20/28/40/48 | 461 | 588
170 | 69 | 784.85 | 2.24 / -9.26 | Коррозия | 11.5 | 16 | 11 | 17 | 19 | 11:32-11:36 |  | C |  | НД+784.85/M1-148.16 | [5 empty] | 1.8
| 70 | 794.12 |  | Труба ПШ | 11.58 | 16 | 0 |  |  | 0 |  |  |  | НД+794.11/M1-138.90 | 1 | ТУ 20/28/40/48 | 461 | 588
| 71 | 805.7 |  | Труба ПШ | 11.53 | 16 | 0 |  |  | 0.2 |  |  |  | НД+805.69/M1-127.32 | 1 | ТУ 20/28/40/48 | 461 | 588
172 | 71 | 811.28 | 5.59 / -5.95 | Коррозия | 11.53 | 16 | 10 | 20 | 25 | 9:35-9:41 |  | C |  | НД+811.28/M1-121.73 | [5 empty] | 1.6
| 72 | 817.23 |  | Труба ПШ | 11.55 | 16 | 0 |  |  | 0.4 |  |  |  | НД+817.23/M1-115.78 | 1 | ТУ 20/28/40/48 | 461 | 588
174 | 72 | 819.46 | 2.24 / -9.31 | Коррозия | 11.55 | 16 | 6 | 20 | 25 | 10:24-10:30 |  | C |  | НД+819.46/M1-113.55 | [5 empty] | 1
| 73 | 828.78 |  | Труба ПШ | 11.46 | 16 | 0 |  |  | 0.1 |  |  |  | НД+828.78/M1-104.24 | 1 | ТУ 20/28/40/48 | 461 | 588
| 74 | 840.23 |  | Труба ПШ | 11.05 | 16 | 0 |  |  | 0 |  |  |  | НД+840.23/M1-92.78 | 1 | ТУ 20/28/40/48 | 461 | 588
| 75 | 851.28 |  | Труба ПШ | 11.46 | 16 | 0 |  |  | 0.2 |  |  |  | НД+851.28/M1-81.73 | 1 | ТУ 20/28/40/48 | 461 | 588
| 76 | 862.74 |  | Труба ПШ | 11.34 | 16 | 0 |  |  | 0.4 |  |  |  | НД+862.74/M1-70.27 | 1 | ТУ 20/28/40/48 | 461 | 588
| 77 | 874.08 |  | Труба ПШ | 10.48 | 16 | 0 |  |  | 0.1 |  |  |  | НД+874.08/M1-58.93 | 1 | ТУ 20/28/40/48 | 461 | 588
176 | 77 | 881.05 | 6.96 / -3.52 | Коррозия | 10.48 | 16 | 8 | 22 | 31 | 1:00-1:08 |  | C |  | НД+881.05/M1-51.97 | [5 empty] | 1.3
| 78 | 884.57 |  | Труба ПШ | 11.33 | 16 | 0 |  |  | 0.2 |  |  |  | НД+884.57/M1-48.45 | 1 | ТУ 20/28/40/48 | 461 | 588
178 | 78 | 887.3 | 2.74 / -8.59 | Коррозия | 11.33 | 16 | 5 | 20 | 38 | 2:12-2:21 |  | C | на фоне более слабой | НД+887.30/M1-45.71 | [5 empty] | 0.8
179 | 78 | 888.18 | 3.62 / -7.72 | Коррозия | 11.33 | 16 | 7 | 18 | 25 | 8:50-8:56 |  | C |  | НД+888.18/M1-44.83 | [5 empty] | 1.1
180 | 78 | 894.13 | 9.56 / -1.77 | Коррозия | 11.33 | 16 | 5 | 18 | 25 | 11:54-0:00 |  | C |  | НД+894.12/M1-38.89 | [5 empty] | 0.8
181 | 78 | 894.72 | 10.16 / -1.17 | Коррозия | 11.33 | 16 | 7 | 18 | 31 | 7:41-7:48 |  | C |  | НД+894.72/M1-38.29 | [5 empty] | 1.1
| 79 | 895.9 |  | Труба ПШ | 11.49 | 16 | 0 |  |  | 0.2 |  |  |  | НД+895.90/M1-37.12 | 1 | ТУ 20/28/40/48 | 461 | 588
183 | 79 | 898.3 | 2.40 / -9.09 | Коррозия | 11.49 | 16 | 10 | 16 | 25 | 3:06-3:11 |  | C |  | НД+898.30/M1-34.72 | [5 empty] | 1.6
184 | 79 | 898.6 | 2.71 / -8.78 | Коррозия | 11.49 | 16 | 12 | 25 | 38 | 8:39-8:47 |  | C | на фоне более слабой | НД+898.60/M1-34.41 | [5 empty] | 1.9
185 | 79 | 900.71 | 4.82 / -6.68 | Аномалия продольного шва | 11.49 | 16 | 10 | 14 | 20 | 0:23-0:25 |  | C |  | НД+900.71/M1-32.30 | [5 empty] | 1.6
186 | 79 | 906.76 | 10.86 / -0.63 | Коррозия | 11.49 | 16 | 12 | 20 | 25 | 3:34-3:39 |  | C |  | НД+906.76/M1-26.26 | [5 empty] | 1.9
| 80 | 907.39 |  | Труба ПШ | 11.48 | 16 | 0 |  |  | 0.3 |  |  |  | НД+907.39/M1-25.63 | 1 | ТУ 20/28/40/48 | 461 | 588
188 | 80 | 908.73 | 1.35 / -10.14 | Коррозия | 11.48 | 16 | 9 | 21 | 25 | 6:53-6:59 |  | C |  | НД+908.73/M1-24.28 | [5 empty] | 1.4
189 | 80 | 912.79 | 5.40 / -6.09 | Коррозия | 11.48 | 16 | 16 | 16 | 19 | 11:32-11:36 |  | C | на фоне более слабой | НД+912.78/M1-20.23 | [5 empty] | 2.6
190 | 80 | 912.8 | 5.42 / -6.07 | Коррозия | 11.48 | 16 | 16 | 40 | 19 | 11:00-11:04 |  | C | на фоне более слабой | НД+912.80/M1-20.21 | [5 empty] | 2.6
191 | 80 | 912.87 | 5.48 / -6.00 | Коррозия | 11.48 | 16 | 9 | 19 | 31 | 11:56-0:03 |  | C | на фоне более слабой | НД+912.87/M1-20.14 | [5 empty] | 1.4
192 | 80 | 913.13 | 5.74 / -5.74 | Коррозия | 11.48 | 16 | 22 | 21 | 31 | 11:04-11:11 |  | C | на фоне более слабой | НД+913.13/M1-19.88 | [5 empty] | 3.5
193 | 80 | 913.58 | 6.20 / -5.29 | Коррозия | 11.48 | 16 | 9 | 20 | 25 | 11:19-11:25 |  | C | на фоне более слабой | НД+913.58/M1-19.43 | [5 empty] | 1.4
194 | 80 | 913.75 | 6.37 / -5.12 | Коррозия | 11.48 | 16 | 11 | 16 | 19 | 11:21-11:25 |  | C | на фоне более слабой | НД+913.75/M1-19.26 | [5 empty] | 1.8
| 81 | 918.87 |  | Труба ПШ | 11.46 | 16 | 0 |  |  | 0.3 |  |  |  | НД+918.87/M1-14.14 | 1 | ТУ 20/28/40/48 | 461 | 588
196 | 81 | 923.57 | 4.70 / -6.76 | Кластер коррозии | 11.46 | 16 | 12 | 36 | 332 | 11:42-0:56 |  | C | зона коррозии | НД+923.57/M1-9.44 | [5 empty] | 1.9
| 82 | 930.33 |  | Труба ПШ | 11.89 | 16 | 0 |  |  | 0.2 |  |  | маркер | НД+930.33/M1-2.68 | 1 | ТУ 20/28/40/48 | 461 | 588
198 | 82 | 930.33 | 0.00 / -11.89 | Аномалия кольцевого шва | 11.89 | 16 | 0 | 0 | 626 | 9:46-0:07 |  | C |  | НД+930.33/M1-2.68 | [5 empty] | 0
| 83 | 942.23 |  | Труба ПШ | 11.71 | 16 | 0 |  |  | 0.2 |  |  |  | M1+9.21/M2-935.20 | 1 | ТУ 20/28/40/48 | 461 | 588
| 84 | 953.93 |  | Труба ПШ | 11.65 | 16 | 0 |  |  | 0.7 |  |  |  | M1+20.92/M2-923.50 | 1 | ТУ 20/28/40/48 | 461 | 588
200 | 84 | 953.93 | 0.00 / -11.65 | Аномалия кольцевого шва | 11.65 | 16 | 0 | 0 | 194 | 3:32-4:16 |  | C |  | M1+20.92/M2-923.50 | [5 empty] | 0
201 | 84 | 958.14 | 4.21 / -7.44 | Коррозия | 11.65 | 16 | 15 | 15 | 19 | 3:00-3:04 |  | C |  | M1+25.13/M2-919.29 | [5 empty] | 2.4
202 | 84 | 958.17 | 4.24 / -7.41 | Коррозия | 11.65 | 16 | 10 | 15 | 25 | 3:15-3:21 |  | C |  | M1+25.16/M2-919.25 | [5 empty] | 1.6
| 85 | 965.58 |  | Труба ПШ | 10.94 | 16 | 0 |  |  | 0.1 |  |  |  | M1+32.57/M2-911.85 | 1 | ТУ 20/28/40/48 | 461 | 588
| 86 | 976.52 |  | Труба ПШ | 11.52 | 16 | 0 |  |  | 0.1 |  |  |  | M1+43.51/M2-900.91 | 1 | ТУ 20/28/40/48 | 461 | 588
204 | 86 | 983.77 | 7.25 / -4.27 | Коррозия | 11.52 | 16 | 9 | 16 | 19 | 6:08-6:13 |  | C |  | M1+50.76/M2-893.66 | [5 empty] | 1.4
| 87 | 988.04 |  | Труба ПШ | 11.31 | 16 | 0 |  |  | 0.3 |  |  |  | M1+55.03/M2-889.39 | 1 | ТУ 20/28/40/48 | 461 | 588
| 88 | 999.35 |  | Труба ПШ | 11.43 | 16 | 0 |  |  | 0.2 |  |  |  | M1+66.34/M2-878.07 | 1 | ТУ 20/28/40/48 | 461 | 588
206 | 88 | 1000.9 | 1.55 / -9.88 | Коррозия | 11.43 | 16 | 7 | 21 | 19 | 5:56-6:00 |  | C | на фоне более слабой | M1+67.89/M2-876.53 | [5 empty] | 1.1
207 | 88 | 1000.97 | 1.62 / -9.81 | Коррозия | 11.43 | 16 | 10 | 18 | 25 | 6:25-6:31 |  | C | на фоне более слабой | M1+67.96/M2-876.46 | [5 empty] | 1.6
208 | 88 | 1001.09 | 1.73 / -9.69 | Коррозия | 11.43 | 16 | 10 | 21 | 19 | 6:21-6:25 |  | C | на фоне более слабой | M1+68.08/M2-876.34 | [5 empty] | 1.6
209 | 88 | 1006.41 | 7.05 / -4.38 | Коррозия | 11.43 | 16 | 9 | 21 | 25 | 5:21-5:26 |  | C | на фоне более слабой | M1+73.39/M2-871.02 | [5 empty] | 1.4
210 | 88 | 1006.43 | 7.08 / -4.35 | Коррозия | 11.43 | 16 | 6 | 15 | 25 | 5:40-5:46 |  | C |  | M1+73.42/M2-871.00 | [5 empty] | 1
211 | 88 | 1006.57 | 7.22 / -4.21 | Коррозия | 11.43 | 16 | 7 | 21 | 19 | 5:53-5:57 |  | C | на фоне более слабой | M1+73.56/M2-870.86 | [5 empty] | 1.1
212 | 88 | 1006.93 | 7.58 / -3.85 | Коррозия | 11.43 | 16 | 5 | 16 | 19 | 6:32-6:37 |  | C |  | M1+73.92/M2-870.50 | [5 empty] | 0.8
| 89 | 1010.78 |  | Труба ПШ | 11.42 | 16 | 0 |  |  | 0.1 |  |  |  | M1+77.77/M2-866.65 | 1 | ТУ 20/28/40/48 | 461 | 588
214 | 89 | 1017.96 | 7.17 / -4.24 | Коррозия | 11.42 | 16 | 8 | 17 | 25 | 1:37-1:43 |  | C | на фоне более слабой | M1+84.94/M2-859.47 | [5 empty] | 1.3
215 | 89 | 1018.11 | 7.33 / -4.09 | Коррозия | 11.42 | 16 | 20 | 16 | 25 | 0:56-1:02 |  | C | на фоне более слабой | M1+85.10/M2-859.32 | [5 empty] | 3.2
216 | 89 | 1018.23 | 7.45 / -3.97 | Коррозия | 11.42 | 16 | 6 | 19 | 19 | 1:06-1:10 |  | C | на фоне более слабой | M1+85.22/M2-859.20 | [5 empty] | 1
217 | 89 | 1018.42 | 7.63 / -3.78 | Коррозия | 11.42 | 16 | 17 | 22 | 31 | 0:58-1:05 |  | C | на фоне более слабой | M1+85.40/M2-859.01 | [5 empty] | 2.7
218 | 89 | 1018.84 | 8.05 / -3.36 | Коррозия | 11.42 | 16 | 7 | 19 | 31 | 0:59-1:06 |  | C |  | M1+85.82/M2-858.59 | [5 empty] | 1.1
| 90 | 1022.2 |  | Труба ПШ | 11.56 | 16 | 0 |  |  | 0.2 |  |  |  | M1+89.19/M2-855.23 | 1 | ТУ 20/28/40/48 | 461 | 588
220 | 90 | 1022.2 | 0.00 / -11.56 | Аномалия кольцевого шва | 11.56 | 16 | 0 | 0 | 814 | 1:44-4:47 |  | C |  | M1+89.19/M2-855.23 | [5 empty] | 0
| 91 | 1033.76 |  | Труба ПШ | 11.48 | 16 | 0 |  |  | 0 |  |  |  | M1+100.75/M2-843.67 | 1 | ТУ 20/28/40/48 | 461 | 588
222 | 91 | 1033.76 | 0.00 / -11.48 | Аномалия кольцевого шва | 11.48 | 16 | 0 | 0 | 889 | 1:27-4:47 |  | C |  | M1+100.75/M2-843.67 | [5 empty] | 0
| 92 | 1045.23 |  | Труба ПШ | 11.04 | 16 | 0 |  |  | 0.4 |  |  |  | M1+112.22/M2-832.20 | 1 | ТУ 20/28/40/48 | 461 | 588
224 | 92 | 1045.23 | 0.00 / -11.04 | Аномалия кольцевого шва | 11.04 | 16 | 0 | 0 | 213 | 4:00-4:48 |  | C |  | M1+112.22/M2-832.20 | [5 empty] | 0
| 93 | 1056.28 |  | Труба ПШ | 10.69 | 16 | 0 |  |  | 0 |  |  |  | M1+123.27/M2-821.15 | 1 | ТУ 20/28/40/48 | 461 | 588
226 | 93 | 1056.28 | 0.00 / -10.69 | Аномалия кольцевого шва | 10.69 | 16 | 0 | 0 | 1220 | 0:01-4:36 |  | C |  | M1+123.27/M2-821.15 | [5 empty] | 0
227 | 93 | 1065.55 | 9.28 / -1.42 | Аномалия продольного шва | 10.69 | 16 | 0 | 213 | 20 | 10:47-10:49 |  | C | нарушение формы продольного шва | M1+132.54/M2-811.88 | [5 empty] | 0
| 94 | 1066.97 |  | Труба ПШ | 11.52 | 16 | 0 |  |  | 0.1 |  |  |  | M1+133.96/M2-810.46 | 1 | ТУ 20/28/40/48 | 461 | 588
| 95 | 1078.49 |  | Труба ПШ | 11.02 | 16 | 0 |  |  | 0.2 |  |  |  | M1+145.48/M2-798.94 | 1 | ТУ 20/28/40/48 | 461 | 588
229 | 95 | 1087.41 | 8.92 / -2.11 | Коррозия | 11.02 | 16 | 9 | 15 | 19 | 3:56-4:00 |  | C |  | M1+154.39/M2-790.02 | [5 empty] | 1.4
| 96 | 1089.51 |  | Труба ПШ | 11.5 | 16 | 0 |  |  | 0.3 |  |  |  | M1+156.50/M2-787.92 | 1 | ТУ 20/28/40/48 | 461 | 588
231 | 96 | 1089.51 | 0.00 / -11.50 | Аномалия кольцевого шва | 11.5 | 16 | 0 | 0 | 1327 | 0:30-5:28 |  | C |  | M1+156.50/M2-787.92 | [5 empty] | 0
| 97 | 1101.01 |  | Труба ПШ | 10.66 | 16 | 0 |  |  | 0.2 |  |  |  | M1+168.00/M2-776.42 | 1 | ТУ 20/28/40/48 | 461 | 588
| 98 | 1111.67 |  | Труба ПШ | 11.57 | 16 | 0 |  |  | 0.4 |  |  |  | M1+178.66/M2-765.76 | 1 | ТУ 20/28/40/48 | 461 | 588
233 | 98 | 1111.67 | 0.00 / -11.57 | Аномалия кольцевого шва | 11.57 | 16 | 0 | 0 | 1333 | 1:31-6:31 |  | C |  | M1+178.66/M2-765.76 | [5 empty] | 0
| 99 | 1123.24 |  | Труба ПШ | 11.69 | 16 | 0 |  |  | 0.3 |  |  |  | M1+190.23/M2-754.19 | 1 | ТУ 20/28/40/48 | 461 | 588
| 100 | 1134.93 |  | Труба ПШ | 11.6 | 16 | 0 |  |  | 0.5 |  |  |  | M1+201.91/M2-742.50 | 1 | ТУ 20/28/40/48 | 461 | 588
| 101 | 1146.53 |  | Труба ПШ | 10.74 | 16 | 0 |  |  | 0.2 |  |  |  | M1+213.52/M2-730.90 | 1 | ТУ 20/28/40/48 | 461 | 588
| 102 | 1157.27 |  | Труба ПШ | 11.33 | 16 | 0 |  |  | 0.5 |  |  |  | M1+224.26/M2-720.16 | 1 | ТУ 20/28/40/48 | 461 | 588
| 103 | 1168.6 |  | Труба ПШ | 11.53 | 16 | 0 |  |  | 0.1 |  |  |  | M1+235.59/M2-708.83 | 1 | ТУ 20/28/40/48 | 461 | 588
235 | 103 | 1172.69 | 4.09 / -7.45 | Аномалия продольного шва | 11.53 | 16 | 0 | 136 | 20 | 8:25-8:27 |  | C | нарушение формы продольного шва | M1+239.68/M2-704.74 | [5 empty] | 0
| 104 | 1180.13 |  | Труба ПШ | 10.43 | 16 | 0 |  |  | 0.3 |  |  |  | M1+247.12/M2-697.30 | 1 | ТУ 20/28/40/48 | 461 | 588
| 105 | 1190.56 |  | Труба ПШ | 11.46 | 16 | 0 |  |  | 0.3 |  |  |  | M1+257.55/M2-686.87 | 1 | ТУ 20/28/40/48 | 461 | 588
237 | 105 | 1190.56 | 0.00 / -11.46 | Аномалия кольцевого шва | 11.46 | 16 | 0 | 0 | 538 | 3:55-5:56 |  | C |  | M1+257.55/M2-686.87 | [5 empty] | 0
| 106 | 1202.02 |  | Труба ПШ | 11.54 | 16 | 0 |  |  | 0.1 |  |  |  | M1+269.01/M2-675.41 | 1 | ТУ 20/28/40/48 | 461 | 588
239 | 106 | 1202.02 | 0.00 / -11.54 | Аномалия кольцевого шва | 11.54 | 16 | 0 | 0 | 1070 | 0:27-4:27 |  | C |  | M1+269.01/M2-675.41 | [5 empty] | 0
| 107 | 1213.55 |  | Труба ПШ | 11.48 | 16 | 0 |  |  | 0.2 |  |  |  | M1+280.54/M2-663.87 | 1 | ТУ 20/28/40/48 | 461 | 588
| 108 | 1225.03 |  | Труба ПШ | 11.45 | 16 | 0 |  |  | 0.2 |  |  |  | M1+292.02/M2-652.39 | 1 | ТУ 20/28/40/48 | 461 | 588
| 109 | 1236.49 |  | Труба ПШ | 10.44 | 16 | 0 |  |  | 0.1 |  |  |  | M1+303.47/M2-640.94 | 1 | ТУ 20/28/40/48 | 461 | 588
241 | 109 | 1236.49 | 0.00 / -10.44 | Аномалия кольцевого шва | 10.44 | 16 | 0 | 0 | 626 | 2:33-4:54 |  | C |  | M1+303.47/M2-640.94 | [5 empty] | 0
242 | 109 | 1239.97 | 3.49 / -6.95 | Коррозия | 10.44 | 16 | 5 | 15 | 19 | 3:45-3:49 |  | C |  | M1+306.96/M2-637.45 | [5 empty] | 0.8
243 | 109 | 1243.04 | 6.55 / -3.89 | Вмятина | 10.44 | 16 | 0.6 | 261 | 238 | 1:41-2:35 |  | C |  | M1+310.03/M2-634.39 | [5 empty] | 6
244 | 109 | 1244.16 | 7.68 / -2.76 | Коррозия | 10.44 | 16 | 8 | 20 | 56 | 9:55-10:08 |  | C |  | M1+311.15/M2-633.27 | [5 empty] | 1.3
245 | 109 | 1244.63 | 8.14 / -2.30 | Коррозия | 10.44 | 16 | 8 | 13 | 25 | 9:39-9:45 |  | C |  | M1+311.62/M2-632.80 | [5 empty] | 1.3
246 | 109 | 1245.34 | 8.86 / -1.58 | Коррозия | 10.44 | 16 | 6 | 18 | 19 | 9:44-9:48 |  | C |  | M1+312.33/M2-632.08 | [5 empty] | 1
247 | 109 | 1245.51 | 9.02 / -1.42 | Коррозия | 10.44 | 16 | 9 | 22 | 50 | 9:24-9:35 |  | C |  | M1+312.49/M2-631.92 | [5 empty] | 1.4
| 110 | 1246.92 |  | Труба ПШ | 11.53 | 16 | 0 |  |  | 0.3 |  |  |  | M1+313.91/M2-630.51 | 1 | ТУ 20/28/40/48 | 461 | 588
| 111 | 1258.45 |  | Труба ПШ | 11.48 | 16 | 0 |  |  | 0.4 |  |  |  | M1+325.44/M2-618.98 | 1 | ТУ 20/28/40/48 | 461 | 588
| 112 | 1269.93 |  | Труба ПШ | 11.49 | 16 | 0 |  |  | 0.2 |  |  |  | M1+336.91/M2-607.50 | 1 | ТУ 20/28/40/48 | 461 | 588
| 113 | 1281.42 |  | Труба ПШ | 12.18 | 16 | 0 |  |  | 0.4 |  |  |  | M1+348.41/M2-596.01 | 1 | ТУ 20/28/40/48 | 461 | 588
249 | 113 | 1293.57 | 12.15 / -0.02 | Коррозия | 12.18 | 16 | 11 | 21 | 63 | 7:41-7:55 |  | C |  | M1+360.56/M2-583.86 | [5 empty] | 1.8
| 114 | 1293.59 |  | Труба ПШ | 5.3 | 16 | 0 |  |  | 0.2 |  |  |  | M1+360.58/M2-583.84 | 1 | ТУ 20/28/40/48 | 461 | 588
251 | 114 | 1293.59 | 0.00 / -5.30 | Аномалия кольцевого шва | 5.3 | 16 | 0 | 0 | 951 | 3:37-7:10 |  | C |  | M1+360.58/M2-583.84 | [5 empty] | 0
252 | 114 | 1295.66 | 2.07 / -3.23 | Кластер коррозии | 5.3 | 16 | 9 | 33 | 250 | 5:43-6:39 |  | C | зона коррозии | M1+362.65/M2-581.77 | [5 empty] | 1.4
253 | 114 | 1295.98 | 2.38 / -2.91 | Коррозия | 5.3 | 16 | 11 | 19 | 19 | 10:29-10:33 |  | C |  | M1+362.96/M2-581.45 | [5 empty] | 1.8
254 | 114 | 1296.43 | 2.84 / -2.46 | Коррозия | 5.3 | 16 | 9 | 16 | 19 | 11:25-11:29 |  | C |  | M1+363.42/M2-581.00 | [5 empty] | 1.4
| 115 | 1298.89 |  | Труба ПШ | 9.8 | 16 | 0 |  |  | 0.1 |  |  |  | M1+365.88/M2-578.54 | 1 | ТУ 20/28/40/48 | 461 | 588
256 | 115 | 1305.62 | 6.74 / -3.06 | Коррозия | 9.8 | 16 | 7 | 16 | 38 | 5:14-5:22 |  | C |  | M1+372.61/M2-571.81 | [5 empty] | 1.1
257 | 115 | 1305.64 | 6.75 / -3.05 | Коррозия | 9.8 | 16 | 12 | 27 | 175 | 9:21-10:00 |  | C |  | M1+372.63/M2-571.79 | [5 empty] | 1.9
258 | 115 | 1305.72 | 6.83 / -2.97 | Коррозия | 9.8 | 16 | 9 | 17 | 44 | 8:57-9:07 |  | C |  | M1+372.70/M2-571.71 | [5 empty] | 1.4
259 | 115 | 1305.88 | 7.00 / -2.80 | Коррозия | 9.8 | 16 | 6 | 15 | 25 | 9:25-9:31 |  | C |  | M1+372.87/M2-571.55 | [5 empty] | 1
260 | 115 | 1308.22 | 9.34 / -0.46 | Коррозия | 9.8 | 16 | 12 | 18 | 25 | 10:03-10:09 |  | C | на фоне более слабой | M1+375.21/M2-569.20 | [5 empty] | 1.9
| 116 | 1308.68 |  | Труба ПШ | 11.3 | 16 | 0 |  |  | 0.1 |  |  |  | M1+375.67/M2-568.74 | 1 | ТУ 20/28/40/48 | 461 | 588
| 117 | 1319.98 |  | Труба ПШ | 10.7 | 16 | 0 |  |  | 0.1 |  |  |  | M1+386.97/M2-557.45 | 1 | ТУ 20/28/40/48 | 461 | 588
262 | 117 | 1323.46 | 3.48 / -7.22 | Коррозия | 10.7 | 16 | 6 | 18 | 31 | 0:39-0:46 |  | C |  | M1+390.45/M2-553.97 | [5 empty] | 1
263 | 117 | 1330.02 | 10.04 / -0.66 | Коррозия | 10.7 | 16 | 11 | 19 | 25 | 7:06-7:12 |  | C |  | M1+397.01/M2-547.41 | [5 empty] | 1.8
| 118 | 1330.68 |  | Труба ПШ | 11.49 | 16 | 0 |  |  | 0.2 |  |  |  | M1+397.67/M2-546.75 | 1 | ТУ 20/28/40/48 | 461 | 588
| 119 | 1342.18 |  | Труба ПШ | 11.2 | 16 | 0 |  |  | 0.2 |  |  |  | M1+409.16/M2-535.25 | 1 | ТУ 20/28/40/48 | 461 | 588
| 120 | 1353.38 |  | Труба ПШ | 11.12 | 16 | 0 |  |  | 0.2 |  |  |  | M1+420.36/M2-524.05 | 1 | ТУ 20/28/40/48 | 461 | 588
| 121 | 1364.5 |  | Труба ПШ | 11.55 | 16 | 0 |  |  | 0.3 |  |  |  | M1+431.48/M2-512.93 | 1 | ТУ 20/28/40/48 | 461 | 588
| 122 | 1376.05 |  | Труба ПШ | 11.16 | 16 | 0 |  |  | 0 |  |  |  | M1+443.04/M2-501.38 | 1 | ТУ 20/28/40/48 | 461 | 588
| 123 | 1387.2 |  | Труба ПШ | 11.48 | 16 | 0 |  |  | 0.2 |  |  |  | M1+454.19/M2-490.22 | 1 | ТУ 20/28/40/48 | 461 | 588
| 124 | 1398.69 |  | Труба ПШ | 11.66 | 16 | 0 |  |  | 0.2 |  |  |  | M1+465.68/M2-478.74 | 1 | ТУ 20/28/40/48 | 461 | 588
| 125 | 1410.35 |  | Труба ПШ | 11.2 | 16 | 0 |  |  | 0.2 |  |  |  | M1+477.33/M2-467.08 | 1 | ТУ 20/28/40/48 | 461 | 588
265 | 125 | 1417.59 | 7.24 / -3.96 | Коррозия | 11.2 | 16 | 7 | 14 | 13 | 1:51-1:54 |  | C |  | M1+484.57/M2-459.84 | [5 empty] | 1.1
| 126 | 1421.55 |  | Труба ПШ | 11.7 | 16 | 0 |  |  | 0.3 |  |  |  | M1+488.53/M2-455.88 | 1 | ТУ 20/28/40/48 | 461 | 588
267 | 126 | 1421.55 | 0.00 / -11.70 | Аномалия кольцевого шва | 11.7 | 16 | 0 | 0 | 344 | 7:38-8:56 |  | C |  | M1+488.53/M2-455.88 | [5 empty] | 0
268 | 126 | 1422.29 | 0.74 / -10.96 | Коррозия | 11.7 | 16 | 14 | 20 | 31 | 0:44-0:51 |  | C |  | M1+489.27/M2-455.14 | [5 empty] | 2.2
269 | 126 | 1425.92 | 4.38 / -7.32 | Коррозия | 11.7 | 16 | 8 | 16 | 25 | 8:09-8:15 |  | C |  | M1+492.91/M2-451.51 | [5 empty] | 1.3
270 | 126 | 1433.14 | 11.60 / -0.10 | Коррозия | 11.7 | 16 | 10 | 16 | 25 | 0:14-0:20 |  | C |  | M1+500.13/M2-444.28 | [5 empty] | 1.6
| 127 | 1433.24 |  | Труба ПШ | 11.54 | 16 | 0 |  |  | 0.1 |  |  |  | M1+500.23/M2-444.18 | 1 | ТУ 20/28/40/48 | 461 | 588
| 128 | 1444.79 |  | Труба ПШ | 11.56 | 16 | 0 |  |  | 0.2 |  |  |  | M1+511.78/M2-432.64 | 1 | ТУ 20/28/40/48 | 461 | 588
272 | 128 | 1449.91 | 5.12 / -6.44 | Коррозия | 11.56 | 16 | 11 | 17 | 25 | 1:06-1:12 |  | C | на фоне более слабой | M1+516.90/M2-427.52 | [5 empty] | 1.8
273 | 128 | 1453.21 | 8.42 / -3.14 | Коррозия | 11.56 | 16 | 11 | 16 | 25 | 2:26-2:32 |  | C |  | M1+520.20/M2-424.22 | [5 empty] | 1.8
| 129 | 1456.35 |  | Труба ПШ | 11.67 | 16 | 0 |  |  | 0.2 |  |  |  | M1+523.33/M2-421.08 | 1 | ТУ 20/28/40/48 | 461 | 588
| 130 | 1468.02 |  | Труба ПШ | 11.56 | 16 | 0 |  |  | 0.1 |  |  |  | M1+535.01/M2-409.41 | 1 | ТУ 20/28/40/48 | 461 | 588
| 131 | 1479.58 |  | Труба ПШ | 11.46 | 16 | 0 |  |  | 0.6 |  |  |  | M1+546.57/M2-397.85 | 1 | ТУ 20/28/40/48 | 461 | 588
275 | 131 | 1485.92 | 6.34 / -5.12 | Коррозия | 11.46 | 16 | 5 | 17 | 25 | 5:56-6:01 |  | C | на фоне более слабой | M1+552.90/M2-391.51 | [5 empty] | 0.8
| 132 | 1491.04 |  | Труба ПШ | 11.53 | 16 | 0 |  |  | 0.2 |  |  |  | M1+558.03/M2-386.39 | 1 | ТУ 20/28/40/48 | 461 | 588
277 | 132 | 1496.52 | 5.48 / -6.05 | Коррозия | 11.53 | 16 | 11 | 38 | 13 | 6:17-6:20 |  | C |  | M1+563.51/M2-380.91 | [5 empty] | 1.8
278 | 132 | 1498.62 | 7.59 / -3.95 | Коррозия | 11.53 | 16 | 8 | 19 | 38 | 5:53-6:01 |  | C | на фоне более слабой | M1+565.61/M2-378.80 | [5 empty] | 1.3
| 133 | 1502.57 |  | Труба ПШ | 11.64 | 16 | 0 |  |  | 0.3 |  |  |  | M1+569.56/M2-374.86 | 1 | ТУ 20/28/40/48 | 461 | 588
| 134 | 1514.21 |  | Труба ПШ | 11.23 | 16 | 0 |  |  | 0.1 |  |  |  | M1+581.20/M2-363.22 | 1 | ТУ 20/28/40/48 | 461 | 588
280 | 134 | 1519.58 | 5.37 / -5.86 | Коррозия | 11.23 | 16 | 14 | 17 | 25 | 7:15-7:20 |  | C |  | M1+586.57/M2-357.85 | [5 empty] | 2.2
| 135 | 1525.44 |  | Труба ПШ | 11.58 | 16 | 0 |  |  | 0.2 |  |  |  | M1+592.43/M2-351.99 | 1 | ТУ 20/28/40/48 | 461 | 588
| 136 | 1537.02 |  | Труба ПШ | 11.51 | 16 | 0 |  |  | 0.1 |  |  |  | M1+604.01/M2-340.41 | 1 | ТУ 20/28/40/48 | 461 | 588
| 137 | 1548.53 |  | Труба ПШ | 11.45 | 16 | 0 |  |  | 0.5 |  |  |  | M1+615.52/M2-328.90 | 1 | ТУ 20/28/40/48 | 461 | 588
282 | 137 | 1548.53 | 0.00 / -11.45 | Аномалия кольцевого шва | 11.45 | 16 | 0 | 0 | 494 | 7:16-9:07 |  | C |  | M1+615.52/M2-328.90 | [5 empty] | 0
| 138 | 1559.98 |  | Труба ПШ | 11.74 | 16 | 0 |  |  | 0.2 |  |  |  | M1+626.97/M2-317.44 | 1 | ТУ 20/28/40/48 | 461 | 588
| 139 | 1571.73 |  | Труба ПШ | 11.7 | 16 | 0 |  |  | 0.1 |  |  |  | M1+638.72/M2-305.70 | 1 | ТУ 20/28/40/48 | 461 | 588
| 140 | 1583.43 |  | Труба ПШ | 11.46 | 16 | 0 |  |  | 0.3 |  |  |  | M1+650.41/M2-294.00 | 1 | ТУ 20/28/40/48 | 461 | 588
284 | 140 | 1583.43 | 0.00 / -11.46 | Аномалия кольцевого шва | 11.46 | 16 | 0 | 0 | 457 | 2:18-4:00 |  | C |  | M1+650.41/M2-294.00 | [5 empty] | 0
| 141 | 1594.89 |  | Труба ПШ | 11.1 | 16 | 0 |  |  | 0.1 |  |  |  | M1+661.87/M2-282.54 | 1 | ТУ 20/28/40/48 | 461 | 588
286 | 141 | 1602.39 | 7.51 / -3.59 | Коррозия | 11.1 | 16 | 8 | 18 | 25 | 5:21-5:26 |  | C |  | M1+669.38/M2-275.04 | [5 empty] | 1.3
| 142 | 1605.99 |  | Труба ПШ | 11.49 | 16 | 0 |  |  | 0.3 |  |  |  | M1+672.97/M2-271.44 | 1 | ТУ 20/28/40/48 | 461 | 588
| 143 | 1617.47 |  | Труба ПШ | 11.55 | 16 | 0 |  |  | 0.1 |  |  |  | M1+684.46/M2-259.96 | 1 | ТУ 20/28/40/48 | 461 | 588
288 | 143 | 1620.18 | 2.71 / -8.84 | Коррозия | 11.55 | 16 | 25 | 25 | 25 | 2:33-2:39 |  | C |  | M1+687.17/M2-257.25 | [5 empty] | 4
| 144 | 1629.03 |  | Труба ПШ | 11.56 | 16 | 0 |  |  | 0.4 |  |  |  | M1+696.01/M2-248.40 | 1 | ТУ 20/28/40/48 | 461 | 588
| 145 | 1640.58 |  | Труба ПШ | 11.25 | 16 | 0 |  |  | 0.1 |  |  |  | M1+707.57/M2-236.85 | 1 | ТУ 20/28/40/48 | 461 | 588
| 146 | 1651.83 |  | Труба ПШ | 11.42 | 16 | 0 |  |  | 0.2 |  |  |  | M1+718.82/M2-225.60 | 1 | ТУ 20/28/40/48 | 461 | 588
290 | 146 | 1651.83 | 0.00 / -11.42 | Аномалия кольцевого шва | 11.42 | 16 | 0 | 0 | 557 | 8:25-10:30 |  | C |  | M1+718.82/M2-225.60 | [5 empty] | 0
| 147 | 1663.26 |  | Труба ПШ | 11.48 | 16 | 0 |  |  | 0.2 |  |  |  | M1+730.25/M2-214.17 | 1 | ТУ 20/28/40/48 | 461 | 588
| 148 | 1674.73 |  | Труба ПШ | 9.17 | 16 | 0 |  |  | 0.3 |  |  |  | M1+741.72/M2-202.70 | 1 | ТУ 20/28/40/48 | 461 | 588
292 | 148 | 1678.3 | 3.57 / -5.60 | Коррозия | 9.17 | 16 | 10 | 22 | 38 | 8:42-8:50 |  | C |  | M1+745.29/M2-199.13 | [5 empty] | 1.6
293 | 148 | 1682.29 | 7.56 / -1.61 | Коррозия | 9.17 | 16 | 9 | 21 | 19 | 7:36-7:40 |  | C |  | M1+749.28/M2-195.14 | [5 empty] | 1.4
| 149 | 1683.9 |  | Труба ПШ | 11.36 | 16 | 0 |  |  | 0.2 |  |  |  | M1+750.89/M2-193.53 | 1 | ТУ 20/28/40/48 | 461 | 588
| 150 | 1695.26 |  | Труба ПШ | 11.49 | 16 | 0 |  |  | 0.3 |  |  |  | M1+762.25/M2-182.17 | 1 | ТУ 20/28/40/48 | 461 | 588
| 151 | 1706.75 |  | Труба ПШ | 11.61 | 16 | 0 |  |  | 0.2 |  |  |  | M1+773.73/M2-170.68 | 1 | ТУ 20/28/40/48 | 461 | 588
| 152 | 1718.35 |  | Труба ПШ | 11.5 | 16 | 0 |  |  | 0.3 |  |  |  | M1+785.34/M2-159.08 | 1 | ТУ 20/28/40/48 | 461 | 588
| 153 | 1729.86 |  | Труба ПШ | 11.65 | 16 | 0 |  |  | 0.1 |  |  |  | M1+796.84/M2-147.57 | 1 | ТУ 20/28/40/48 | 461 | 588
| 154 | 1741.5 |  | Труба ПШ | 11.53 | 16 | 0 |  |  | 0.1 |  |  |  | M1+808.49/M2-135.93 | 1 | ТУ 20/28/40/48 | 461 | 588
295 | 154 | 1750.78 | 9.28 / -2.25 | Коррозия | 11.53 | 16 | 9 | 22 | 25 | 5:11-5:16 |  | C |  | M1+817.76/M2-126.65 | [5 empty] | 1.4
| 155 | 1753.03 |  | Труба ПШ | 11.49 | 16 | 0 |  |  | 0.3 |  |  |  | M1+820.02/M2-124.40 | 1 | ТУ 20/28/40/48 | 461 | 588
297 | 155 | 1756.38 | 3.36 / -8.14 | Коррозия | 11.49 | 16 | 6 | 20 | 25 | 0:08-0:14 |  | C |  | M1+823.37/M2-121.04 | [5 empty] | 1
| 156 | 1764.52 |  | Труба ПШ | 11.49 | 16 | 0 |  |  | 0.2 |  |  |  | M1+831.51/M2-112.91 | 1 | ТУ 20/28/40/48 | 461 | 588
| 157 | 1776.01 |  | Труба ПШ | 11.35 | 16 | 0 |  |  | 0.4 |  |  |  | M1+843.00/M2-101.42 | 1 | ТУ 20/28/40/48 | 461 | 588
| 158 | 1787.36 |  | Труба ПШ | 11.47 | 16 | 0 |  |  | 0.3 |  |  |  | M1+854.35/M2-90.07 | 1 | ТУ 20/28/40/48 | 461 | 588
| 159 | 1798.83 |  | Труба ПШ | 11.46 | 16 | 0 |  |  | 0.2 |  |  |  | M1+865.82/M2-78.60 | 1 | ТУ 20/28/40/48 | 461 | 588
| 160 | 1810.29 |  | Труба ПШ | 11.45 | 16 | 0 |  |  | 0.3 |  |  |  | M1+877.28/M2-67.14 | 1 | ТУ 20/28/40/48 | 461 | 588
| 161 | 1821.75 |  | Труба ПШ | 11.5 | 16 | 0 |  |  | 0.1 |  |  |  | M1+888.73/M2-55.68 | 1 | ТУ 20/28/40/48 | 461 | 588
299 | 161 | 1821.75 | 0.00 / -11.50 | Аномалия кольцевого шва | 11.5 | 16 | 0 | 0 | 851 | 0:44-3:55 |  | C |  | M1+888.73/M2-55.68 | [5 empty] | 0
| 162 | 1833.24 |  | Труба ПШ | 10.42 | 16 | 0 |  |  | 0.2 |  |  |  | M1+900.23/M2-44.19 | 1 | ТУ 20/28/40/48 | 461 | 588
301 | 162 | 1835.32 | 2.08 / -8.34 | Коррозия | 10.42 | 16 | 17 | 19 | 19 | 7:17-7:22 |  | C |  | M1+902.31/M2-42.10 | [5 empty] | 2.7
302 | 162 | 1840.2 | 6.96 / -3.46 | Коррозия | 10.42 | 16 | 5 | 13 | 13 | 7:44-7:47 |  | C |  | M1+907.19/M2-37.23 | [5 empty] | 0.8
303 | 162 | 1840.64 | 7.40 / -3.02 | Коррозия | 10.42 | 16 | 12 | 16 | 13 | 7:09-7:12 |  | C | на фоне более слабой | M1+907.63/M2-36.79 | [5 empty] | 1.9
304 | 162 | 1841.01 | 7.77 / -2.65 | Коррозия | 10.42 | 16 | 13 | 30 | 25 | 7:24-7:30 |  | C | на фоне более слабой | M1+908.00/M2-36.42 | [5 empty] | 2.1
| 163 | 1843.66 |  | Труба ПШ | 7.88 | 16 | 0 |  |  | 0.2 |  |  |  | M1+910.65/M2-33.77 | 1 | ТУ 20/28/40/48 | 461 | 588
| 164 | 1851.54 |  | Труба ПШ | 9.02 | 16 | 0 |  |  | 0.5 |  |  |  | M1+918.53/M2-25.89 | 1 | ТУ 20/28/40/48 | 461 | 588
| 165 | 1860.56 |  | Труба ПШ | 11.65 | 16 | 0 |  |  | 0.2 |  |  |  | M1+927.55/M2-16.87 | 1 | ТУ 20/28/40/48 | 461 | 588
| 166 | 1872.2 |  | Труба ПШ | 11.54 | 16 | 0 |  |  | 0.3 |  |  | маркер | M1+939.19/M2-5.23 | 1 | ТУ 20/28/40/48 | 461 | 588
| 167 | 1883.74 |  | Труба ПШ | 11.33 | 16 | 0 |  |  | 0.1 |  |  |  | M2+6.31/M3-1155.36 | 1 | ТУ 20/28/40/48 | 461 | 588
| 168 | 1895.07 |  | Труба ПШ | 11.45 | 16 | 0 |  |  | 0.3 |  |  |  | M2+17.65/M3-1144.02 | 1 | ТУ 20/28/40/48 | 461 | 588
306 | 168 | 1902.85 | 7.77 / -3.67 | Коррозия | 11.45 | 16 | 8 | 19 | 31 | 6:37-6:44 |  | C |  | M2+25.42/M3-1136.25 | [5 empty] | 1.3
307 | 168 | 1903.38 | 8.30 / -3.14 | Коррозия | 11.45 | 16 | 13 | 16 | 25 | 7:53-7:58 |  | C |  | M2+25.95/M3-1135.72 | [5 empty] | 2.1
308 | 168 | 1903.67 | 8.60 / -2.85 | Коррозия | 11.45 | 16 | 11 | 26 | 25 | 7:22-7:27 |  | C |  | M2+26.24/M3-1135.43 | [5 empty] | 1.8
309 | 168 | 1904.42 | 9.35 / -2.10 | Коррозия | 11.45 | 16 | 8 | 17 | 25 | 8:59-9:04 |  | C |  | M2+27.00/M3-1134.67 | [5 empty] | 1.3
310 | 168 | 1904.74 | 9.67 / -1.78 | Коррозия | 11.45 | 16 | 10 | 14 | 19 | 8:45-8:49 |  | C |  | M2+27.32/M3-1134.35 | [5 empty] | 1.6
| 169 | 1906.52 |  | Труба ПШ | 11.32 | 16 | 0 |  |  | 0.4 |  |  |  | M2+29.09/M3-1132.58 | 1 | ТУ 20/28/40/48 | 461 | 588
| 170 | 1917.84 |  | Труба ПШ | 11.5 | 16 | 0 |  |  | 0.1 |  |  |  | M2+40.41/M3-1121.26 | 1 | ТУ 20/28/40/48 | 461 | 588
| 171 | 1929.34 |  | Труба ПШ | 11.65 | 16 | 0 |  |  | 0.3 |  |  |  | M2+51.91/M3-1109.76 | 1 | ТУ 20/28/40/48 | 461 | 588
312 | 171 | 1929.34 | 0.00 / -11.65 | Аномалия кольцевого шва | 11.65 | 16 | 0 | 0 | 407 | 9:17-10:48 |  | C |  | M2+51.91/M3-1109.76 | [5 empty] | 0
313 | 171 | 1936.86 | 7.52 / -4.13 | Коррозия | 11.65 | 16 | 10 | 36 | 13 | 3:28-3:31 |  | C | на фоне более слабой | M2+59.43/M3-1102.24 | [5 empty] | 1.6
314 | 171 | 1938.28 | 8.93 / -2.72 | Коррозия | 11.65 | 16 | 6 | 19 | 19 | 5:01-5:05 |  | C | на фоне более слабой | M2+60.85/M3-1100.82 | [5 empty] | 1
| 172 | 1940.99 |  | Труба ПШ | 11.2 | 16 | 0 |  |  | 0.2 |  |  |  | M2+63.56/M3-1098.11 | 1 | ТУ 20/28/40/48 | 461 | 588
| 173 | 1952.19 |  | Труба ПШ | 11.2 | 16 | 0 |  |  | 0.2 |  |  |  | M2+74.76/M3-1086.91 | 1 | ТУ 20/28/40/48 | 461 | 588
| 174 | 1963.39 |  | Труба ПШ | 11.56 | 16 | 0 |  |  | 0 |  |  |  | M2+85.96/M3-1075.71 | 1 | ТУ 20/28/40/48 | 461 | 588
| 175 | 1974.96 |  | Труба ПШ | 11.51 | 16 | 0 |  |  | 0.3 |  |  |  | M2+97.53/M3-1064.14 | 1 | ТУ 20/28/40/48 | 461 | 588
| 176 | 1986.47 |  | Труба ПШ | 11.05 | 16 | 0 |  |  | 0.2 |  |  |  | M2+109.04/M3-1052.63 | 1 | ТУ 20/28/40/48 | 461 | 588
| 177 | 1997.52 |  | Труба ПШ | 11.4 | 16 | 0 |  |  | 0.3 |  |  |  | M2+120.10/M3-1041.57 | 1 | ТУ 20/28/40/48 | 461 | 588
| 178 | 2008.92 |  | Труба ПШ | 11.44 | 16 | 0 |  |  | 0.4 |  |  |  | M2+131.49/M3-1030.18 | 1 | ТУ 20/28/40/48 | 461 | 588
316 | 178 | 2008.92 | 0.00 / -11.44 | Аномалия кольцевого шва | 11.44 | 16 | 0 | 0 | 463 | 7:44-9:28 |  | C |  | M2+131.49/M3-1030.18 | [5 empty] | 0
317 | 178 | 2016.75 | 7.83 / -3.61 | Коррозия | 11.44 | 16 | 8 | 20 | 19 | 10:10-10:15 |  | C |  | M2+139.32/M3-1022.35 | [5 empty] | 1.3
| 179 | 2020.36 |  | Труба ПШ | 11.49 | 16 | 0 |  |  | 0.5 |  |  |  | M2+142.93/M3-1018.74 | 1 | ТУ 20/28/40/48 | 461 | 588
| 180 | 2031.85 |  | Труба ПШ | 11.56 | 16 | 0 |  |  | 0.2 |  |  |  | M2+154.42/M3-1007.25 | 1 | ТУ 20/28/40/48 | 461 | 588
| 181 | 2043.41 |  | Труба ПШ | 11.41 | 16 | 0 |  |  | 0.5 |  |  |  | M2+165.98/M3-995.69 | 1 | ТУ 20/28/40/48 | 461 | 588
| 182 | 2054.81 |  | Труба ПШ | 11.48 | 16 | 0 |  |  | 0.1 |  |  |  | M2+177.39/M3-984.28 | 1 | ТУ 20/28/40/48 | 461 | 588
319 | 182 | 2054.81 | 0.00 / -11.48 | Аномалия кольцевого шва | 11.48 | 16 | 0 | 0 | 519 | 11:39-1:36 |  | C |  | M2+177.39/M3-984.28 | [5 empty] | 0
| 183 | 2066.29 |  | Труба ПШ | 11.5 | 16 | 0 |  |  | 0.1 |  |  |  | M2+188.87/M3-972.80 | 1 | ТУ 20/28/40/48 | 461 | 588
| 184 | 2077.8 |  | Труба ПШ | 11.54 | 16 | 0 |  |  | 0.2 |  |  |  | M2+200.37/M3-961.30 | 1 | ТУ 20/28/40/48 | 461 | 588
| 185 | 2089.34 |  | Труба ПШ | 11.55 | 16 | 0 |  |  | 0.2 |  |  |  | M2+211.91/M3-949.76 | 1 | ТУ 20/28/40/48 | 461 | 588
321 | 185 | 2089.34 | 0.00 / -11.55 | Аномалия кольцевого шва | 11.55 | 16 | 0 | 0 | 413 | 5:33-7:06 |  | C |  | M2+211.91/M3-949.76 | [5 empty] | 0
| 186 | 2100.89 |  | Труба ПШ | 11.5 | 16 | 0 |  |  | 0.2 |  |  |  | M2+223.46/M3-938.21 | 1 | ТУ 20/28/40/48 | 461 | 588
| 187 | 2112.39 |  | Труба ПШ | 9.12 | 16 | 0 |  |  | 0.3 |  |  |  | M2+234.96/M3-926.71 | 1 | ТУ 20/28/40/48 | 461 | 588
| 188 | 2121.51 |  | Труба ПШ | 4.05 | 16 | 0 |  |  | 0.3 |  |  |  | M2+244.08/M3-917.59 | 1 | ТУ 20/28/40/48 | 461 | 588
| 189 | 2125.55 |  | Труба ПШ | 12.14 | 16 | 0 |  |  | 0.2 |  |  |  | M2+248.13/M3-913.54 | 1 | ТУ 20/28/40/48 | 461 | 588
| 190 | 2137.69 |  | Труба ПШ | 11.68 | 16 | 0 |  |  | 0.2 |  |  |  | M2+260.26/M3-901.41 | 1 | ТУ 20/28/40/48 | 461 | 588
| 191 | 2149.37 |  | Труба ПШ | 11.81 | 16 | 0 |  |  | 0.1 |  |  |  | M2+271.94/M3-889.73 | 1 | ТУ 20/28/40/48 | 461 | 588
323 | 191 | 2154.67 | 5.30 / -6.52 | Коррозия | 11.81 | 16 | 7 | 22 | 38 | 2:38-2:46 |  | C |  | M2+277.24/M3-884.43 | [5 empty] | 1.1
| 192 | 2161.19 |  | Труба ПШ | 11.44 | 16 | 0 |  |  | 0.2 |  |  |  | M2+283.76/M3-877.91 | 1 | ТУ 20/28/40/48 | 461 | 588
325 | 192 | 2162.17 | 0.99 / -10.45 | Коррозия | 11.44 | 16 | 20 | 22 | 25 | 6:56-7:02 |  | C |  | M2+284.75/M3-876.92 | [5 empty] | 3.2
326 | 192 | 2162.33 | 1.15 / -10.30 | Коррозия | 11.44 | 16 | 16 | 19 | 19 | 6:39-6:44 |  | C |  | M2+284.90/M3-876.77 | [5 empty] | 2.6
327 | 192 | 2166.01 | 4.82 / -6.62 | Коррозия | 11.44 | 16 | 9 | 19 | 19 | 9:22-9:27 |  | C | на фоне более слабой | M2+288.58/M3-873.09 | [5 empty] | 1.4
| 193 | 2172.63 |  | Труба ПШ | 11.49 | 16 | 0 |  |  | 0.4 |  |  |  | M2+295.20/M3-866.47 | 1 | ТУ 20/28/40/48 | 461 | 588
| 194 | 2184.12 |  | Труба ПШ | 11.23 | 16 | 0 |  |  | 0.5 |  |  |  | M2+306.69/M3-854.98 | 1 | ТУ 20/28/40/48 | 461 | 588
| 195 | 2195.35 |  | Труба ПШ | 11.25 | 16 | 0 |  |  | 0.3 |  |  |  | M2+317.92/M3-843.75 | 1 | ТУ 20/28/40/48 | 461 | 588
329 | 195 | 2205.13 | 9.78 / -1.47 | Коррозия | 11.25 | 16 | 13 | 17 | 19 | 2:50-2:54 |  | C |  | M2+327.71/M3-833.96 | [5 empty] | 2.1
| 196 | 2206.6 |  | Труба ПШ | 10.69 | 16 | 0 |  |  | 0.1 |  |  |  | M2+329.17/M3-832.50 | 1 | ТУ 20/28/40/48 | 461 | 588
| 197 | 2217.29 |  | Труба ПШ | 11.56 | 16 | 0 |  |  | 0.2 |  |  |  | M2+339.87/M3-821.80 | 1 | ТУ 20/28/40/48 | 461 | 588
331 | 197 | 2221 | 3.71 / -7.85 | Коррозия | 11.56 | 16 | 6 | 16 | 19 | 2:14-2:18 |  | C | на фоне более слабой | M2+343.58/M3-818.09 | [5 empty] | 1
332 | 197 | 2221.14 | 3.85 / -7.71 | Коррозия | 11.56 | 16 | 9 | 20 | 25 | 2:35-2:40 |  | C | на фоне более слабой | M2+343.71/M3-817.96 | [5 empty] | 1.4
333 | 197 | 2224.79 | 7.49 / -4.07 | Коррозия | 11.56 | 16 | 6 | 18 | 19 | 1:57-2:01 |  | C |  | M2+347.36/M3-814.31 | [5 empty] | 1
| 198 | 2228.85 |  | Труба ПШ | 11.58 | 16 | 0 |  |  | 0 |  |  |  | M2+351.43/M3-810.24 | 1 | ТУ 20/28/40/48 | 461 | 588
| 199 | 2240.43 |  | Труба ПШ | 11.27 | 16 | 0 |  |  | 0.5 |  |  |  | M2+363.00/M3-798.67 | 1 | ТУ 20/28/40/48 | 461 | 588
335 | 199 | 2247.95 | 7.52 / -3.75 | Аномалия продольного шва | 11.27 | 16 | 0 | 165 | 20 | 5:51-5:53 |  | C | нарушение формы продольного шва | M2+370.52/M3-791.15 | [5 empty] | 0
| 200 | 2251.69 |  | Труба ПШ | 11.46 | 16 | 0 |  |  | 0.1 |  |  |  | M2+374.27/M3-787.40 | 1 | ТУ 20/28/40/48 | 461 | 588
| 201 | 2263.15 |  | Труба ПШ | 11.71 | 16 | 0 |  |  | 0.3 |  |  |  | M2+385.73/M3-775.94 | 1 | ТУ 20/28/40/48 | 461 | 588
| 202 | 2274.86 |  | Труба ПШ | 11.05 | 16 | 0 |  |  | 0.1 |  |  |  | M2+397.43/M3-764.24 | 1 | ТУ 20/28/40/48 | 461 | 588
| 203 | 2285.9 |  | Труба ПШ | 11.42 | 16 | 0 |  |  | 0.2 |  |  |  | M2+408.48/M3-753.19 | 1 | ТУ 20/28/40/48 | 461 | 588
337 | 203 | 2285.9 | 0.00 / -11.42 | Аномалия кольцевого шва | 11.42 | 16 | 0 | 0 | 357 | 9:03-10:23 |  | C |  | M2+408.48/M3-753.19 | [5 empty] | 0
| 204 | 2297.32 |  | Труба ПШ | 11.59 | 16 | 0 |  |  | 0 |  |  |  | M2+419.90/M3-741.77 | 1 | ТУ 20/28/40/48 | 461 | 588
339 | 204 | 2301.26 | 3.94 / -7.66 | Коррозия | 11.59 | 16 | 7 | 15 | 19 | 6:52-6:56 |  | C |  | M2+423.83/M3-737.84 | [5 empty] | 1.1
| 205 | 2308.92 |  | Труба ПШ | 11.62 | 16 | 0 |  |  | 0 |  |  |  | M2+431.49/M3-730.18 | 1 | ТУ 20/28/40/48 | 461 | 588
| 206 | 2320.53 |  | Труба ПШ | 11.28 | 16 | 0 |  |  | 0.2 |  |  |  | M2+443.11/M3-718.56 | 1 | ТУ 20/28/40/48 | 461 | 588
| 207 | 2331.82 |  | Труба ПШ | 11.06 | 16 | 0 |  |  | 0.1 |  |  |  | M2+454.39/M3-707.28 | 1 | ТУ 20/28/40/48 | 461 | 588
341 | 207 | 2332.18 | 0.36 / -10.70 | Коррозия | 11.06 | 16 | 11 | 21 | 25 | 4:31-4:37 |  | C | на фоне более слабой | M2+454.75/M3-706.92 | [5 empty] | 1.8
342 | 207 | 2332.59 | 0.78 / -10.29 | Коррозия | 11.06 | 16 | 6 | 16 | 19 | 4:02-4:06 |  | C | на фоне более слабой | M2+455.17/M3-706.50 | [5 empty] | 1
343 | 207 | 2333.75 | 1.93 / -9.14 | Коррозия | 11.06 | 16 | 7 | 19 | 31 | 3:39-3:46 |  | C | на фоне более слабой | M2+456.32/M3-705.35 | [5 empty] | 1.1
344 | 207 | 2334.14 | 2.32 / -8.75 | Коррозия | 11.06 | 16 | 11 | 18 | 19 | 4:22-4:26 |  | C | на фоне более слабой | M2+456.71/M3-704.96 | [5 empty] | 1.8
| 208 | 2342.88 |  | Труба ПШ | 11.57 | 16 | 0 |  |  | 0.5 |  |  |  | M2+465.45/M3-696.22 | 1 | ТУ 20/28/40/48 | 461 | 588
| 209 | 2354.45 |  | Труба ПШ | 11.58 | 16 | 0 |  |  | 0.2 |  |  |  | M2+477.02/M3-684.65 | 1 | ТУ 20/28/40/48 | 461 | 588
| 210 | 2366.04 |  | Труба ПШ | 11.53 | 16 | 0 |  |  | 0.5 |  |  |  | M2+488.61/M3-673.06 | 1 | ТУ 20/28/40/48 | 461 | 588
| 211 | 2377.56 |  | Труба ПШ | 11.5 | 16 | 0 |  |  | 0.1 |  |  |  | M2+500.14/M3-661.53 | 1 | ТУ 20/28/40/48 | 461 | 588
| 212 | 2389.06 |  | Труба ПШ | 11.52 | 16 | 0 |  |  | 0.2 |  |  |  | M2+511.63/M3-650.04 | 1 | ТУ 20/28/40/48 | 461 | 588
| 213 | 2400.58 |  | Труба ПШ | 11.5 | 16 | 0 |  |  | 0.1 |  |  |  | M2+523.15/M3-638.52 | 1 | ТУ 20/28/40/48 | 461 | 588
| 214 | 2412.08 |  | Труба ПШ | 11.36 | 16 | 0 |  |  | 0.4 |  |  |  | M2+534.65/M3-627.02 | 1 | ТУ 20/28/40/48 | 461 | 588
| 215 | 2423.44 |  | Труба ПШ | 11.51 | 16 | 0 |  |  | 0.3 |  |  |  | M2+546.01/M3-615.66 | 1 | ТУ 20/28/40/48 | 461 | 588
| 216 | 2434.95 |  | Труба ПШ | 11.48 | 16 | 0 |  |  | 0.1 |  |  |  | M2+557.52/M3-604.15 | 1 | ТУ 20/28/40/48 | 461 | 588
| 217 | 2446.43 |  | Труба ПШ | 11.49 | 16 | 0 |  |  | 0.2 |  |  |  | M2+569.00/M3-592.67 | 1 | ТУ 20/28/40/48 | 461 | 588
| 218 | 2457.92 |  | Труба ПШ | 11.51 | 16 | 0 |  |  | 0.2 |  |  |  | M2+580.50/M3-581.17 | 1 | ТУ 20/28/40/48 | 461 | 588
| 219 | 2469.43 |  | Труба ПШ | 11.58 | 16 | 0 |  |  | 0.1 |  |  |  | M2+592.00/M3-569.67 | 1 | ТУ 20/28/40/48 | 461 | 588
| 220 | 2481.01 |  | Труба ПШ | 11.48 | 16 | 0 |  |  | 0.4 |  |  |  | M2+603.58/M3-558.09 | 1 | ТУ 20/28/40/48 | 461 | 588
| 221 | 2492.49 |  | Труба ПШ | 11.54 | 16 | 0 |  |  | 0.1 |  |  |  | M2+615.06/M3-546.61 | 1 | ТУ 20/28/40/48 | 461 | 588
346 | 221 | 2492.49 | 0.00 / -11.54 | Аномалия кольцевого шва | 11.54 | 16 | 0 | 0 | 338 | 8:56-10:12 |  | C |  | M2+615.06/M3-546.61 | [5 empty] | 0
| 222 | 2504.02 |  | Труба ПШ | 11.47 | 16 | 0 |  |  | 0.2 |  |  |  | M2+626.59/M3-535.08 | 1 | ТУ 20/28/40/48 | 461 | 588
348 | 222 | 2504.57 | 0.55 / -10.92 | Вмятина | 11.47 | 16 | 0.6 | 255 | 300 | 1:41-2:49 |  | C |  | M2+627.15/M3-534.52 | [5 empty] | 6
| 223 | 2515.49 |  | Труба ПШ | 11.51 | 16 | 0 |  |  | 0.1 |  |  |  | M2+638.06/M3-523.61 | 1 | ТУ 20/28/40/48 | 461 | 588
| 224 | 2527 |  | Труба ПШ | 11.49 | 16 | 0 |  |  | 0.3 |  |  |  | M2+649.57/M3-512.10 | 1 | ТУ 20/28/40/48 | 461 | 588
350 | 224 | 2532.94 | 5.94 / -5.55 | Аномалия продольного шва | 11.49 | 16 | 0 | 155 | 20 | 2:17-2:19 |  | C | нарушение формы продольного шва | M2+655.51/M3-506.16 | [5 empty] | 0
| 225 | 2538.49 |  | Труба ПШ | 11.42 | 16 | 0 |  |  | 0.2 |  |  |  | M2+661.07/M3-500.60 | 1 | ТУ 20/28/40/48 | 461 | 588
| 226 | 2549.91 |  | Труба ПШ | 11.53 | 16 | 0 |  |  | 0.4 |  |  |  | M2+672.49/M3-489.18 | 1 | ТУ 20/28/40/48 | 461 | 588
352 | 226 | 2556.91 | 7.00 / -4.53 | Заводской дефект | 11.53 | 16 | 14 | 40 | 19 | 3:28-3:32 |  | C |  | M2+679.49/M3-482.18 | [5 empty] | 2.2
| 227 | 2561.44 |  | Труба ПШ | 11.5 | 16 | 0 |  |  | 0.3 |  |  |  | M2+684.02/M3-477.65 | 1 | ТУ 20/28/40/48 | 461 | 588
| 228 | 2572.94 |  | Труба ПШ | 11.53 | 16 | 0 |  |  | 0.1 |  |  |  | M2+695.52/M3-466.15 | 1 | ТУ 20/28/40/48 | 461 | 588
354 | 228 | 2581.56 | 8.62 / -2.91 | Коррозия | 11.53 | 16 | 16 | 17 | 19 | 8:19-8:23 |  | C |  | M2+704.13/M3-457.54 | [5 empty] | 2.6
| 229 | 2584.47 |  | Труба ПШ | 11.46 | 16 | 0 |  |  | 0.3 |  |  |  | M2+707.04/M3-454.63 | 1 | ТУ 20/28/40/48 | 461 | 588
356 | 229 | 2589.48 | 5.01 / -6.44 | Коррозия | 11.46 | 16 | 7 | 21 | 31 | 1:30-1:37 |  | C |  | M2+712.05/M3-449.62 | [5 empty] | 1.1
| 230 | 2595.92 |  | Труба ПШ | 11.45 | 16 | 0 |  |  | 0.3 |  |  |  | M2+718.50/M3-443.17 | 1 | ТУ 20/28/40/48 | 461 | 588
| 231 | 2607.37 |  | Труба ПШ | 11.48 | 16 | 0 |  |  | 0.2 |  |  |  | M2+729.94/M3-431.73 | 1 | ТУ 20/28/40/48 | 461 | 588
| 232 | 2618.85 |  | Труба ПШ | 11.3 | 16 | 0 |  |  | 0.3 |  |  |  | M2+741.42/M3-420.25 | 1 | ТУ 20/28/40/48 | 461 | 588
358 | 232 | 2630.09 | 11.24 / -0.05 | Коррозия | 11.3 | 16 | 12 | 20 | 25 | 6:17-6:22 |  | C |  | M2+752.66/M3-409.01 | [5 empty] | 1.9
| 233 | 2630.14 |  | Труба ПШ | 11.41 | 16 | 0 |  |  | 0.6 |  |  |  | M2+752.72/M3-408.95 | 1 | ТУ 20/28/40/48 | 461 | 588
360 | 233 | 2630.2 | 0.06 / -11.36 | Коррозия | 11.41 | 16 | 7 | 17 | 19 | 4:57-5:01 |  | C |  | M2+752.77/M3-408.90 | [5 empty] | 1.1
| 234 | 2641.56 |  | Труба ПШ | 11.02 | 16 | 0 |  |  | 0.1 |  |  |  | M2+764.13/M3-397.54 | 1 | ТУ 20/28/40/48 | 461 | 588
362 | 234 | 2644.38 | 2.82 / -8.20 | Коррозия | 11.02 | 16 | 15 | 19 | 25 | 9:13-9:18 |  | C |  | M2+766.95/M3-394.72 | [5 empty] | 2.4
| 235 | 2652.58 |  | Труба ПШ | 11.61 | 16 | 0 |  |  | 0.3 |  |  |  | M2+775.15/M3-386.52 | 1 | ТУ 20/28/40/48 | 461 | 588
| 236 | 2664.18 |  | Труба ПШ | 11.27 | 16 | 0 |  |  | 0.3 |  |  |  | M2+786.75/M3-374.92 | 1 | ТУ 20/28/40/48 | 461 | 588
| 237 | 2675.45 |  | Труба ПШ | 11.5 | 16 | 0 |  |  | 0.2 |  |  |  | M2+798.02/M3-363.65 | 1 | ТУ 20/28/40/48 | 461 | 588
| 238 | 2686.94 |  | Труба ПШ | 11.56 | 16 | 0 |  |  | 0.4 |  |  |  | M2+809.52/M3-352.15 | 1 | ТУ 20/28/40/48 | 461 | 588
| 239 | 2698.5 |  | Труба ПШ | 11.52 | 16 | 0 |  |  | 0.5 |  |  |  | M2+821.08/M3-340.59 | 1 | ТУ 20/28/40/48 | 461 | 588
| 240 | 2710.02 |  | Труба ПШ | 11.39 | 16 | 0 |  |  | 0.3 |  |  |  | M2+832.60/M3-329.07 | 1 | ТУ 20/28/40/48 | 461 | 588
364 | 240 | 2719.1 | 9.08 / -2.31 | Коррозия | 11.39 | 16 | 9 | 20 | 25 | 5:00-5:05 |  | C |  | M2+841.67/M3-320.00 | [5 empty] | 1.4
| 241 | 2721.41 |  | Труба ПШ | 11.27 | 16 | 0 |  |  | 0.4 |  |  |  | M2+843.98/M3-317.69 | 1 | ТУ 20/28/40/48 | 461 | 588
| 242 | 2732.68 |  | Труба ПШ | 10.56 | 16 | 0 |  |  | 0.2 |  |  |  | M2+855.25/M3-306.42 | 1 | ТУ 20/28/40/48 | 461 | 588
| 243 | 2743.25 |  | Труба ПШ | 11.53 | 16 | 0 |  |  | 0.1 |  |  |  | M2+865.82/M3-295.85 | 1 | ТУ 20/28/40/48 | 461 | 588
| 244 | 2754.77 |  | Труба ПШ | 11.29 | 16 | 0 |  |  | 0.2 |  |  |  | M2+877.35/M3-284.32 | 1 | ТУ 20/28/40/48 | 461 | 588
| 245 | 2766.06 |  | Труба ПШ | 11.49 | 16 | 0 |  |  | 0.1 |  |  |  | M2+888.63/M3-273.04 | 1 | ТУ 20/28/40/48 | 461 | 588
366 | 245 | 2771.32 | 5.26 / -6.23 | Аномалия продольного шва | 11.49 | 16 | 0 | 1027 | 20 | 4:49-4:51 |  | C | нарушение формы продольного шва | M2+893.89/M3-267.78 | [5 empty] | 0
| 246 | 2777.55 |  | Труба ПШ | 11.51 | 16 | 0 |  |  | 0.2 |  |  |  | M2+900.12/M3-261.55 | 1 | ТУ 20/28/40/48 | 461 | 588
368 | 246 | 2783.1 | 5.55 / -5.96 | Коррозия | 11.51 | 16 | 8 | 18 | 25 | 6:04-6:10 |  | C |  | M2+905.67/M3-256.00 | [5 empty] | 1.3
| 247 | 2789.05 |  | Труба ПШ | 11.53 | 16 | 0 |  |  | 0.1 |  |  |  | M2+911.62/M3-250.05 | 1 | ТУ 20/28/40/48 | 461 | 588
| 248 | 2800.58 |  | Труба ПШ | 11.5 | 16 | 0 |  |  | 0.4 |  |  |  | M2+923.15/M3-238.52 | 1 | ТУ 20/28/40/48 | 461 | 588
| 249 | 2812.08 |  | Труба ПШ | 11.38 | 16 | 0 |  |  | 0.5 |  |  |  | M2+934.65/M3-227.02 | 1 | ТУ 20/28/40/48 | 461 | 588
370 | 249 | 2812.91 | 0.83 / -10.55 | Аномалия продольного шва | 11.38 | 16 | 0 | 138 | 20 | 9:23-9:25 |  | C | нарушение формы продольного шва | M2+935.48/M3-226.19 | [5 empty] | 0
371 | 249 | 2816.62 | 4.54 / -6.84 | Коррозия | 11.38 | 16 | 15 | 17 | 19 | 7:36-7:40 |  | C |  | M2+939.19/M3-222.48 | [5 empty] | 2.4
372 | 249 | 2817.9 | 5.82 / -5.55 | Коррозия | 11.38 | 16 | 13 | 19 | 25 | 7:36-7:41 |  | C | на фоне более слабой | M2+940.47/M3-221.20 | [5 empty] | 2.1
373 | 249 | 2818 | 5.92 / -5.46 | Коррозия | 11.38 | 16 | 10 | 18 | 19 | 7:13-7:17 |  | C | на фоне более слабой | M2+940.57/M3-221.10 | [5 empty] | 1.6
374 | 249 | 2818.3 | 6.23 / -5.15 | Коррозия | 11.38 | 16 | 11 | 19 | 25 | 5:42-5:47 |  | C | на фоне более слабой | M2+940.88/M3-220.79 | [5 empty] | 1.8
375 | 249 | 2818.39 | 6.31 / -5.06 | Коррозия | 11.38 | 16 | 12 | 19 | 31 | 6:34-6:41 |  | C | на фоне более слабой | M2+940.97/M3-220.70 | [5 empty] | 1.9
376 | 249 | 2818.8 | 6.72 / -4.66 | Коррозия | 11.38 | 16 | 11 | 19 | 25 | 7:36-7:41 |  | C | на фоне более слабой | M2+941.37/M3-220.30 | [5 empty] | 1.8
377 | 249 | 2820.04 | 7.97 / -3.41 | Коррозия | 11.38 | 16 | 15 | 16 | 25 | 8:09-8:15 |  | C | на фоне более слабой | M2+942.62/M3-219.05 | [5 empty] | 2.4
378 | 249 | 2821.15 | 9.07 / -2.31 | Коррозия | 11.38 | 16 | 7 | 20 | 25 | 10:15-10:20 |  | C | на фоне более слабой | M2+943.72/M3-217.95 | [5 empty] | 1.1
| 250 | 2823.46 |  | Труба ПШ | 10.79 | 16 | 0 |  |  | 0.1 |  |  |  | M2+946.03/M3-215.64 | 1 | ТУ 20/28/40/48 | 461 | 588
380 | 250 | 2833.77 | 10.31 / -0.48 | Коррозия | 10.79 | 16 | 7 | 18 | 25 | 6:27-6:32 |  | C | на фоне более слабой | M2+956.34/M3-205.33 | [5 empty] | 1.1
| 251 | 2834.24 |  | Труба ПШ | 11.48 | 16 | 0 |  |  | 0.2 |  |  |  | M2+956.81/M3-204.86 | 1 | ТУ 20/28/40/48 | 461 | 588
| 252 | 2845.72 |  | Труба ПШ | 11.42 | 16 | 0 |  |  | 0.2 |  |  |  | M2+968.30/M3-193.37 | 1 | ТУ 20/28/40/48 | 461 | 588
382 | 252 | 2847.09 | 1.37 / -10.05 | Аномалия продольного шва | 11.42 | 16 | 0 | 159 | 20 | 5:42-5:44 |  | C | нарушение формы продольного шва | M2+969.66/M3-192.01 | [5 empty] | 0
383 | 252 | 2852.03 | 6.31 / -5.11 | Коррозия | 11.42 | 16 | 8 | 22 | 25 | 10:33-10:38 |  | C | на фоне более слабой | M2+974.60/M3-187.07 | [5 empty] | 1.3
384 | 252 | 2852.14 | 6.42 / -5.00 | Коррозия | 11.42 | 16 | 10 | 10 | 19 | 10:12-10:16 |  | C | на фоне более слабой | M2+974.71/M3-186.96 | [5 empty] | 1.6
385 | 252 | 2852.73 | 7.01 / -4.41 | Коррозия | 11.42 | 16 | 9 | 23 | 25 | 2:49-2:54 |  | C | на фоне более слабой | M2+975.30/M3-186.37 | [5 empty] | 1.4
| 253 | 2857.14 |  | Труба ПШ | 11.57 | 16 | 0 |  |  | 0.1 |  |  |  | M2+979.71/M3-181.96 | 1 | ТУ 20/28/40/48 | 461 | 588
| 254 | 2868.71 |  | Труба ПШ | 11.35 | 16 | 0 |  |  | 0.1 |  |  |  | M2+991.28/M3-170.39 | 1 | ТУ 20/28/40/48 | 461 | 588
| 255 | 2880.06 |  | Труба ПШ | 11.41 | 16 | 0 |  |  | 0.2 |  |  |  | M2+1002.63/M3-159.04 | 1 | ТУ 20/28/40/48 | 461 | 588
| 256 | 2891.47 |  | Труба ПШ | 11.51 | 16 | 0 |  |  | 0.3 |  |  |  | M2+1014.04/M3-147.63 | 1 | ТУ 20/28/40/48 | 461 | 588
| 257 | 2902.98 |  | Труба ПШ | 11.48 | 16 | 0 |  |  | 0.1 |  |  |  | M2+1025.55/M3-136.12 | 1 | ТУ 20/28/40/48 | 461 | 588
387 | 257 | 2908.27 | 5.29 / -6.19 | Коррозия | 11.48 | 16 | 13 | 15 | 19 | 11:23-11:28 |  | C |  | M2+1030.84/M3-130.83 | [5 empty] | 2.1
388 | 257 | 2908.48 | 5.50 / -5.98 | Коррозия | 11.48 | 16 | 9 | 22 | 25 | 10:36-10:41 |  | C | на фоне более слабой | M2+1031.05/M3-130.62 | [5 empty] | 1.4
389 | 257 | 2910.43 | 7.45 / -4.03 | Коррозия | 11.48 | 16 | 11 | 20 | 19 | 8:33-8:38 |  | C | на фоне более слабой | M2+1033.00/M3-128.67 | [5 empty] | 1.8
390 | 257 | 2910.56 | 7.58 / -3.90 | Коррозия | 11.48 | 16 | 14 | 18 | 25 | 8:32-8:38 |  | C | на фоне более слабой | M2+1033.13/M3-128.54 | [5 empty] | 2.2
| 258 | 2914.46 |  | Труба ПШ | 11.54 | 16 | 0 |  |  | 0.4 |  |  |  | M2+1037.03/M3-124.64 | 1 | ТУ 20/28/40/48 | 461 | 588
| 259 | 2925.99 |  | Труба ПШ | 11.27 | 16 | 0 |  |  | 0.1 |  |  |  | M2+1048.56/M3-113.11 | 1 | ТУ 20/28/40/48 | 461 | 588
| 260 | 2937.27 |  | Труба ПШ | 11.5 | 16 | 0 |  |  | 0.2 |  |  |  | M2+1059.84/M3-101.83 | 1 | ТУ 20/28/40/48 | 461 | 588
392 | 260 | 2937.27 | 0.00 / -11.50 | Аномалия кольцевого шва | 11.5 | 16 | 0 | 0 | 288 | 3:04-4:09 |  | C |  | M2+1059.84/M3-101.83 | [5 empty] | 0
| 261 | 2948.77 |  | Труба ПШ | 11.43 | 16 | 0 |  |  | 0 |  |  |  | M2+1071.34/M3-90.33 | 1 | ТУ 20/28/40/48 | 461 | 588
| 262 | 2960.19 |  | Труба ПШ | 11.49 | 16 | 0 |  |  | 0.4 |  |  |  | M2+1082.77/M3-78.90 | 1 | ТУ 20/28/40/48 | 461 | 588
394 | 262 | 2968.2 | 8.01 / -3.48 | Коррозия | 11.49 | 16 | 14 | 20 | 19 | 1:24-1:29 |  | C |  | M2+1090.77/M3-70.90 | [5 empty] | 2.2
| 263 | 2971.68 |  | Труба ПШ | 11.27 | 16 | 0 |  |  | 0.1 |  |  |  | M2+1094.25/M3-67.42 | 1 | ТУ 20/28/40/48 | 461 | 588
| 264 | 2982.95 |  | Труба ПШ | 11.5 | 16 | 0 |  |  | 0.1 |  |  |  | M2+1105.52/M3-56.15 | 1 | ТУ 20/28/40/48 | 461 | 588
| 265 | 2994.45 |  | Труба ПШ | 11.51 | 16 | 0 |  |  | 0.2 |  |  |  | M2+1117.02/M3-44.65 | 1 | ТУ 20/28/40/48 | 461 | 588
| 266 | 3005.96 |  | Труба ПШ | 11.41 | 16 | 0 |  |  | 0.4 |  |  |  | M2+1128.53/M3-33.14 | 1 | ТУ 20/28/40/48 | 461 | 588
396 | 266 | 3005.99 | 0.03 / -11.38 | Заводской дефект | 11.41 | 16 | 7 | 31 | 207 | 5:38-6:24 |  | C |  | M2+1128.56/M3-33.11 | [5 empty] | 1.1
| 267 | 3017.37 |  | Труба ПШ | 11.49 | 16 | 0 |  |  | 0.4 |  |  |  | M2+1139.94/M3-21.73 | 1 | ТУ 20/28/40/48 | 461 | 588
| 268 | 3028.86 |  | Труба ПШ | 11.44 | 16 | 0 |  |  | 0.3 |  |  | маркер | M2+1151.43/M3-10.24 | 1 | ТУ 20/28/40/48 | 461 | 588
| 269 | 3040.3 |  | Труба ПШ | 11.51 | 16 | 0 |  |  | 0.2 |  |  |  | M3+1.20/M4-658.96 | 1 | ТУ 20/28/40/48 | 461 | 588
398 | 269 | 3040.68 | 0.39 / -11.12 | Технологический дефект | 11.51 | 16 | 0 | 18 | 25 | 0:03-0:08 |  | C | приварка | M3+1.59/M4-658.57 | [5 empty] | 0
399 | 269 | 3042.11 | 1.81 / -9.70 | Технологический дефект | 11.51 | 16 | 0 | 20 | 25 | 0:03-0:08 |  | C | приварка | M3+3.01/M4-657.14 | [5 empty] | 0
| 270 | 3051.8 |  | Труба ПШ | 11.42 | 16 | 0 |  |  | 0.1 |  |  |  | M3+12.71/M4-647.45 | 1 | ТУ 20/28/40/48 | 461 | 588
401 | 270 | 3055.36 | 3.56 / -7.86 | Коррозия | 11.42 | 16 | 6 | 23 | 38 | 2:19-2:28 |  | C |  | M3+16.26/M4-643.89 | [5 empty] | 1
| 271 | 3063.22 |  | Труба ПШ | 11.51 | 16 | 0 |  |  | 0 |  |  |  | M3+24.12/M4-636.03 | 1 | ТУ 20/28/40/48 | 461 | 588
403 | 271 | 3070.38 | 7.16 / -4.34 | Коррозия | 11.51 | 16 | 7 | 24 | 31 | 9:46-9:53 |  | C | на фоне более слабой | M3+31.29/M4-628.87 | [5 empty] | 1.1
404 | 271 | 3070.74 | 7.52 / -3.99 | Коррозия | 11.51 | 16 | 11 | 17 | 25 | 9:41-9:46 |  | C |  | M3+31.64/M4-628.51 | [5 empty] | 1.8
| 272 | 3074.73 |  | Труба ПШ | 10.97 | 16 | 0 |  |  | 0.3 |  |  |  | M3+35.63/M4-624.53 | 1 | ТУ 20/28/40/48 | 461 | 588
406 | 272 | 3075.12 | 0.39 / -10.58 | Коррозия | 10.97 | 16 | 11 | 18 | 19 | 7:00-7:05 |  | C | на фоне более слабой | M3+36.02/M4-624.13 | [5 empty] | 1.8
407 | 272 | 3075.74 | 1.01 / -9.96 | Коррозия | 10.97 | 16 | 14 | 20 | 19 | 4:06-4:10 |  | C | на фоне более слабой | M3+36.64/M4-623.51 | [5 empty] | 2.2
| 273 | 3085.7 |  | Труба ПШ | 10.01 | 16 | 0 |  |  | 0.2 |  |  |  | M3+46.60/M4-613.56 | 1 | ТУ 20/28/40/48 | 461 | 588
409 | 273 | 3087.95 | 2.26 / -7.75 | Коррозия | 10.01 | 16 | 10 | 18 | 19 | 4:54-4:58 |  | C | на фоне более слабой | M3+48.86/M4-611.30 | [5 empty] | 1.6
410 | 273 | 3093.83 | 8.13 / -1.88 | Коррозия | 10.01 | 16 | 12 | 15 | 19 | 4:22-4:26 |  | C |  | M3+54.73/M4-605.43 | [5 empty] | 1.9
411 | 273 | 3094.49 | 8.80 / -1.22 | Коррозия | 10.01 | 16 | 8 | 15 | 19 | 2:21-2:25 |  | C | на фоне более слабой | M3+55.39/M4-604.76 | [5 empty] | 1.3
| 274 | 3095.71 |  | Труба ПШ | 11.52 | 16 | 0 |  |  | 0.3 |  |  |  | M3+56.61/M4-603.55 | 1 | ТУ 20/28/40/48 | 461 | 588
| 275 | 3107.23 |  | Труба ПШ | 11.46 | 16 | 0 |  |  | 0.5 |  |  |  | M3+68.13/M4-592.03 | 1 | ТУ 20/28/40/48 | 461 | 588
413 | 275 | 3108.36 | 1.14 / -10.32 | Коррозия | 11.46 | 16 | 9 | 22 | 19 | 2:56-3:00 |  | C | на фоне более слабой | M3+69.26/M4-590.89 | [5 empty] | 1.4
414 | 275 | 3108.66 | 1.43 / -10.03 | Коррозия | 11.46 | 16 | 8 | 17 | 19 | 2:54-2:59 |  | C | на фоне более слабой | M3+69.56/M4-590.59 | [5 empty] | 1.3
415 | 275 | 3109.36 | 2.13 / -9.33 | Коррозия | 11.46 | 16 | 6 | 16 | 19 | 3:24-3:28 |  | C | на фоне более слабой | M3+70.26/M4-589.90 | [5 empty] | 1
| 276 | 3118.68 |  | Труба ПШ | 6.71 | 16 | 0 |  |  | 0.4 |  |  |  | M3+79.59/M4-580.57 | 1 | ТУ 20/28/40/48 | 461 | 588
| 277 | 3125.39 |  | Труба ПШ | 11.5 | 16 | 0 |  |  | 0.1 |  |  |  | M3+86.30/M4-573.86 | 1 | ТУ 20/28/40/48 | 461 | 588
417 | 277 | 3128.38 | 2.99 / -8.52 | Коррозия | 11.5 | 16 | 15 | 19 | 25 | 4:47-4:52 |  | C |  | M3+89.28/M4-570.87 | [5 empty] | 2.4
418 | 277 | 3129.11 | 3.72 / -7.79 | Коррозия | 11.5 | 16 | 14 | 18 | 25 | 4:45-4:51 |  | C |  | M3+90.01/M4-570.14 | [5 empty] | 2.2
| 278 | 3136.9 |  | Труба ПШ | 11.42 | 16 | 0 |  |  | 0.3 |  |  |  | M3+97.80/M4-562.36 | 1 | ТУ 20/28/40/48 | 461 | 588
420 | 278 | 3140.68 | 3.79 / -7.63 | Коррозия | 11.42 | 16 | 5 | 19 | 19 | 11:11-11:15 |  | C | на фоне более слабой | M3+101.58/M4-558.57 | [5 empty] | 0.8
421 | 278 | 3140.82 | 3.93 / -7.49 | Коррозия | 11.42 | 16 | 7 | 15 | 19 | 11:12-11:16 |  | C | на фоне более слабой | M3+101.73/M4-558.43 | [5 empty] | 1.1
| 279 | 3148.31 |  | Труба ПШ | 11.47 | 16 | 0 |  |  | 0.1 |  |  |  | M3+109.21/M4-550.94 | 1 | ТУ 20/28/40/48 | 461 | 588
| 280 | 3159.78 |  | Труба ПШ | 11.26 | 16 | 0 |  |  | 0.2 |  |  |  | M3+120.69/M4-539.47 | 1 | ТУ 20/28/40/48 | 461 | 588
| 281 | 3171.04 |  | Труба ПШ | 11.51 | 16 | 0 |  |  | 0.2 |  |  |  | M3+131.94/M4-528.21 | 1 | ТУ 20/28/40/48 | 461 | 588
| 282 | 3182.55 |  | Труба ПШ | 11.5 | 16 | 0 |  |  | 0.1 |  |  |  | M3+143.45/M4-516.70 | 1 | ТУ 20/28/40/48 | 461 | 588
423 | 282 | 3186.92 | 4.37 / -7.13 | Коррозия | 11.5 | 16 | 9 | 20 | 25 | 11:59-0:04 |  | C | на фоне более слабой | M3+147.82/M4-512.34 | [5 empty] | 1.4
424 | 282 | 3187.92 | 5.37 / -6.13 | Коррозия | 11.5 | 16 | 8 | 16 | 19 | 2:23-2:28 |  | C | на фоне более слабой | M3+148.82/M4-511.33 | [5 empty] | 1.3
425 | 282 | 3188.31 | 5.76 / -5.74 | Коррозия | 11.5 | 16 | 11 | 17 | 25 | 2:21-2:26 |  | C | на фоне более слабой | M3+149.21/M4-510.94 | [5 empty] | 1.8
| 283 | 3194.05 |  | Труба ПШ | 11.5 | 16 | 0 |  |  | 0.3 |  |  |  | M3+154.95/M4-505.20 | 1 | ТУ 20/28/40/48 | 461 | 588
| 284 | 3205.55 |  | Труба ПШ | 11.45 | 16 | 0 |  |  | 0.3 |  |  |  | M3+166.45/M4-493.71 | 1 | ТУ 20/28/40/48 | 461 | 588
427 | 284 | 3213.78 | 8.23 / -3.22 | Коррозия | 11.45 | 16 | 5 | 14 | 19 | 6:51-6:55 |  | C |  | M3+174.68/M4-485.47 | [5 empty] | 0.8
428 | 284 | 3215.51 | 9.97 / -1.48 | Коррозия | 11.45 | 16 | 6 | 20 | 19 | 8:38-8:42 |  | C | на фоне более слабой | M3+176.42/M4-483.74 | [5 empty] | 1
| 285 | 3216.99 |  | Труба ПШ | 11.46 | 16 | 0 |  |  | 0.2 |  |  |  | M3+177.90/M4-482.26 | 1 | ТУ 20/28/40/48 | 461 | 588
430 | 285 | 3225.68 | 8.69 / -2.78 | Коррозия | 11.46 | 16 | 11 | 13 | 19 | 4:29-4:33 |  | C | на фоне более слабой | M3+186.58/M4-473.57 | [5 empty] | 1.8
431 | 285 | 3227.04 | 10.04 / -1.42 | Коррозия | 11.46 | 16 | 9 | 19 | 25 | 4:00-4:06 |  | C | на фоне более слабой | M3+187.94/M4-472.22 | [5 empty] | 1.4
432 | 285 | 3227.25 | 10.26 / -1.21 | Коррозия | 11.46 | 16 | 13 | 19 | 25 | 3:25-3:31 |  | C | на фоне более слабой | M3+188.16/M4-472.00 | [5 empty] | 2.1
| 286 | 3228.46 |  | Труба ПШ | 11.48 | 16 | 0 |  |  | 0.4 |  |  |  | M3+189.36/M4-470.79 | 1 | ТУ 20/28/40/48 | 461 | 588
434 | 286 | 3232.73 | 4.27 / -7.21 | Коррозия | 11.48 | 16 | 8 | 22 | 19 | 8:56-9:00 |  | C | на фоне более слабой | M3+193.63/M4-466.52 | [5 empty] | 1.3
435 | 286 | 3233.17 | 4.72 / -6.77 | Коррозия | 11.48 | 16 | 7 | 20 | 19 | 7:34-7:38 |  | C |  | M3+194.08/M4-466.08 | [5 empty] | 1.1
436 | 286 | 3233.8 | 5.34 / -6.14 | Коррозия | 11.48 | 16 | 8 | 20 | 25 | 6:55-7:00 |  | C |  | M3+194.70/M4-465.45 | [5 empty] | 1.3
437 | 286 | 3234.2 | 5.75 / -5.74 | Коррозия | 11.48 | 16 | 7 | 17 | 25 | 6:58-7:03 |  | C | на фоне более слабой | M3+195.11/M4-465.05 | [5 empty] | 1.1
| 287 | 3239.94 |  | Труба ПШ | 11.48 | 16 | 0 |  |  | 0.3 |  |  |  | M3+200.84/M4-459.31 | 1 | ТУ 20/28/40/48 | 461 | 588
439 | 287 | 3249.94 | 10.00 / -1.48 | Коррозия | 11.48 | 16 | 5 | 16 | 19 | 5:36-5:40 |  | C |  | M3+210.84/M4-449.31 | [5 empty] | 0.8
| 288 | 3251.41 |  | Труба ПШ | 6.41 | 16 | 0 |  |  | 0.3 |  |  |  | M3+212.32/M4-447.84 | 1 | ТУ 20/28/40/48 | 461 | 588
| 289 | 3257.83 |  | Труба ПШ | 11.42 | 16 | 0 |  |  | 0.1 |  |  |  | M3+218.73/M4-441.42 | 1 | ТУ 20/28/40/48 | 461 | 588
441 | 289 | 3258.61 | 0.78 / -10.64 | Кластер коррозии | 11.42 | 16 | 10 | 18 | 376 | 6:49-8:14 |  | C | зона коррозии | M3+219.51/M4-440.65 | [5 empty] | 1.6
| 290 | 3269.25 |  | Труба ПШ | 11.52 | 16 | 0 |  |  | 0.5 |  |  |  | M3+230.15/M4-430.01 | 1 | ТУ 20/28/40/48 | 461 | 588
| 291 | 3280.77 |  | Труба ПШ | 11.55 | 16 | 0 |  |  | 0 |  |  |  | M3+241.67/M4-418.48 | 1 | ТУ 20/28/40/48 | 461 | 588
| 292 | 3292.32 |  | Труба ПШ | 11.56 | 16 | 0 |  |  | 0.1 |  |  |  | M3+253.23/M4-406.93 | 1 | ТУ 20/28/40/48 | 461 | 588
443 | 292 | 3302.67 | 10.35 / -1.21 | Коррозия | 11.56 | 16 | 7 | 18 | 25 | 3:52-3:58 |  | C | на фоне более слабой | M3+263.58/M4-396.58 | [5 empty] | 1.1
444 | 292 | 3302.75 | 10.42 / -1.14 | Коррозия | 11.56 | 16 | 16 | 32 | 25 | 3:51-3:56 |  | C | на фоне более слабой | M3+263.65/M4-396.51 | [5 empty] | 2.6
| 293 | 3303.88 |  | Труба ПШ | 9.85 | 16 | 0 |  |  | 0.1 |  |  |  | M3+264.78/M4-395.37 | 1 | ТУ 20/28/40/48 | 461 | 588
446 | 293 | 3312.45 | 8.57 / -1.28 | Коррозия | 9.85 | 16 | 12 | 18 | 25 | 1:47-1:52 |  | C | на фоне более слабой | M3+273.35/M4-386.80 | [5 empty] | 1.9
| 294 | 3313.73 |  | Труба ПШ | 7.21 | 16 | 0 |  |  | 0.3 |  |  |  | M3+274.63/M4-385.53 | 1 | ТУ 20/28/40/48 | 461 | 588
| 295 | 3320.93 |  | Труба ПШ | 11.49 | 16 | 0 |  |  | 0.2 |  |  |  | M3+281.84/M4-378.32 | 1 | ТУ 20/28/40/48 | 461 | 588
| 296 | 3332.43 |  | Труба ПШ | 11.06 | 16 | 0 |  |  | 0.1 |  |  |  | M3+293.33/M4-366.82 | 1 | ТУ 20/28/40/48 | 461 | 588
| 297 | 3343.49 |  | Труба ПШ | 11.46 | 16 | 0 |  |  | 0.2 |  |  |  | M3+304.39/M4-355.77 | 1 | ТУ 20/28/40/48 | 461 | 588
448 | 297 | 3351.71 | 8.22 / -3.24 | Коррозия | 11.46 | 16 | 15 | 19 | 25 | 11:01-11:07 |  | C |  | M3+312.61/M4-347.55 | [5 empty] | 2.4
| 298 | 3354.95 |  | Труба ПШ | 10.82 | 16 | 0 |  |  | 0.4 |  |  |  | M3+315.85/M4-344.30 | 1 | ТУ 20/28/40/48 | 461 | 588
450 | 298 | 3365.67 | 10.72 / -0.10 | Технологический дефект | 10.82 | 16 | 10 | 15 | 19 | 3:35-3:39 |  | C |  | M3+326.57/M4-333.59 | [5 empty] | 1.6
| 299 | 3365.77 |  | Труба ПШ | 11.31 | 16 | 0 |  |  | 0.2 |  |  |  | M3+326.67/M4-333.48 | 1 | ТУ 20/28/40/48 | 461 | 588
452 | 299 | 3367.62 | 1.86 / -9.45 | Коррозия | 11.31 | 16 | 13 | 13 | 19 | 7:09-7:13 |  | C |  | M3+328.53/M4-331.63 | [5 empty] | 2.1
453 | 299 | 3372.27 | 6.50 / -4.81 | Коррозия | 11.31 | 16 | 8 | 20 | 25 | 0:15-0:21 |  | C | на фоне более слабой | M3+333.17/M4-326.98 | [5 empty] | 1.3
454 | 299 | 3372.33 | 6.56 / -4.74 | Коррозия | 11.31 | 16 | 9 | 20 | 19 | 8:56-9:00 |  | C | на фоне более слабой | M3+333.24/M4-326.92 | [5 empty] | 1.4
| 300 | 3377.08 |  | Труба ПШ | 11.46 | 16 | 0 |  |  | 0.1 |  |  |  | M3+337.98/M4-322.18 | 1 | ТУ 20/28/40/48 | 461 | 588
456 | 300 | 3379.42 | 2.34 / -9.12 | Коррозия | 11.46 | 16 | 11 | 13 | 19 | 2:25-2:29 |  | C |  | M3+340.32/M4-319.83 | [5 empty] | 1.8
| 301 | 3388.54 |  | Труба ПШ | 11.3 | 16 | 0 |  |  | 0.3 |  |  |  | M3+349.44/M4-310.71 | 1 | ТУ 20/28/40/48 | 461 | 588
458 | 301 | 3392.14 | 3.60 / -7.70 | Аномалия продольного шва | 11.3 | 16 | 0 | 148 | 20 | 11:48-11:50 |  | C | нарушение формы продольного шва | M3+353.04/M4-307.11 | [5 empty] | 0
459 | 301 | 3394.11 | 5.57 / -5.73 | Аномалия продольного шва | 11.3 | 16 | 0 | 133 | 20 | 11:48-11:50 |  | C | нарушение формы продольного шва | M3+355.01/M4-305.14 | [5 empty] | 0
| 302 | 3399.84 |  | Труба ПШ | 11.48 | 16 | 0 |  |  | 0.1 |  |  |  | M3+360.74/M4-299.41 | 1 | ТУ 20/28/40/48 | 461 | 588
| 303 | 3411.32 |  | Труба ПШ | 11.63 | 16 | 0 |  |  | 0.1 |  |  |  | M3+372.22/M4-287.93 | 1 | ТУ 20/28/40/48 | 461 | 588
| 304 | 3422.94 |  | Труба ПШ | 11.62 | 16 | 0 |  |  | 0.2 |  |  |  | M3+383.85/M4-276.31 | 1 | ТУ 20/28/40/48 | 461 | 588
| 305 | 3434.56 |  | Труба ПШ | 9.15 | 16 | 0 |  |  | 0.3 |  |  |  | M3+395.46/M4-264.69 | 1 | ТУ 20/28/40/48 | 461 | 588
| 306 | 3443.71 |  | Труба ПШ | 11.42 | 16 | 0 |  |  | 0.1 |  |  |  | M3+404.61/M4-255.54 | 1 | ТУ 20/28/40/48 | 461 | 588
461 | 306 | 3444.3 | 0.59 / -10.83 | Коррозия | 11.42 | 16 | 10 | 29 | 25 | 2:42-2:47 |  | C | на фоне более слабой | M3+405.20/M4-254.95 | [5 empty] | 1.6
462 | 306 | 3450.68 | 6.97 / -4.45 | Коррозия | 11.42 | 16 | 9 | 18 | 25 | 2:28-2:33 |  | C | на фоне более слабой | M3+411.58/M4-248.58 | [5 empty] | 1.4
463 | 306 | 3450.82 | 7.11 / -4.31 | Коррозия | 11.42 | 16 | 9 | 16 | 19 | 3:10-3:14 |  | C | на фоне более слабой | M3+411.72/M4-248.44 | [5 empty] | 1.4
464 | 306 | 3450.88 | 7.17 / -4.24 | Коррозия | 11.42 | 16 | 15 | 24 | 25 | 2:54-3:00 |  | C | на фоне более слабой | M3+411.78/M4-248.37 | [5 empty] | 2.4
465 | 306 | 3450.88 | 7.18 / -4.24 | Коррозия | 11.42 | 16 | 7 | 21 | 25 | 2:32-2:38 |  | C | на фоне более слабой | M3+411.79/M4-248.37 | [5 empty] | 1.1
| 307 | 3455.13 |  | Труба ПШ | 11.3 | 16 | 0 |  |  | 0.2 |  |  |  | M3+416.03/M4-244.13 | 1 | ТУ 20/28/40/48 | 461 | 588
467 | 307 | 3458.22 | 3.10 / -8.20 | Коррозия | 11.3 | 16 | 7 | 15 | 19 | 10:36-10:40 |  | C |  | M3+419.13/M4-241.03 | [5 empty] | 1.1
468 | 307 | 3459.4 | 4.27 / -7.03 | Коррозия | 11.3 | 16 | 6 | 18 | 63 | 9:20-9:34 |  | C |  | M3+420.30/M4-239.85 | [5 empty] | 1
| 308 | 3466.43 |  | Труба ПШ | 11.56 | 16 | 0 |  |  | 0.4 |  |  |  | M3+427.33/M4-232.82 | 1 | ТУ 20/28/40/48 | 461 | 588
| 309 | 3477.99 |  | Труба ПШ | 11.55 | 16 | 0 |  |  | 0.1 |  |  |  | M3+438.90/M4-221.26 | 1 | ТУ 20/28/40/48 | 461 | 588
470 | 309 | 3486.71 | 8.72 / -2.83 | Заводской дефект | 11.55 | 16 | 10 | 37 | 19 | 7:22-7:26 |  | C |  | M3+447.62/M4-212.54 | [5 empty] | 1.6
| 310 | 3489.54 |  | Труба ПШ | 11.51 | 16 | 0 |  |  | 0.2 |  |  |  | M3+450.44/M4-209.71 | 1 | ТУ 20/28/40/48 | 461 | 588
| 311 | 3501.05 |  | Труба ПШ | 11.58 | 16 | 0 |  |  | 0.2 |  |  |  | M3+461.95/M4-198.21 | 1 | ТУ 20/28/40/48 | 461 | 588
| 312 | 3512.63 |  | Труба ПШ | 6.22 | 16 | 0 |  |  | 0.6 |  |  |  | M3+473.53/M4-186.62 | 1 | ТУ 20/28/40/48 | 461 | 588
472 | 312 | 3515.43 | 2.80 / -3.42 | Коррозия | 6.22 | 16 | 5 | 24 | 25 | 10:30-10:36 |  | C |  | M3+476.33/M4-183.82 | [5 empty] | 0.8
473 | 312 | 3516.94 | 4.31 / -1.91 | Коррозия | 6.22 | 16 | 8 | 19 | 38 | 10:13-10:22 |  | C | на фоне более слабой | M3+477.85/M4-182.31 | [5 empty] | 1.3
474 | 312 | 3517.74 | 5.11 / -1.11 | Коррозия | 6.22 | 16 | 5 | 21 | 38 | 10:17-10:26 |  | C | на фоне более слабой | M3+478.64/M4-181.51 | [5 empty] | 0.8
| 313 | 3518.85 |  | Труба ПШ | 11.4 | 16 | 0 |  |  | 0.2 |  |  |  | M3+479.75/M4-180.40 | 1 | ТУ 20/28/40/48 | 461 | 588
476 | 313 | 3520.96 | 2.11 / -9.29 | Коррозия | 11.4 | 16 | 13 | 15 | 25 | 3:46-3:52 |  | C | на фоне более слабой | M3+481.86/M4-178.30 | [5 empty] | 2.1
477 | 313 | 3521.06 | 2.21 / -9.18 | Коррозия | 11.4 | 16 | 12 | 19 | 19 | 3:41-3:45 |  | C | на фоне более слабой | M3+481.97/M4-178.19 | [5 empty] | 1.9
478 | 313 | 3523.72 | 4.88 / -6.52 | Кластер коррозии | 11.4 | 16 | 9 | 41 | 94 | 0:45-1:06 |  | C | зона коррозии | M3+484.63/M4-175.53 | [5 empty] | 1.4
479 | 313 | 3528.54 | 9.69 / -1.71 | Коррозия | 11.4 | 16 | 8 | 18 | 25 | 7:30-7:36 |  | C |  | M3+489.44/M4-170.71 | [5 empty] | 1.3
480 | 313 | 3528.58 | 9.73 / -1.67 | Кластер коррозии | 11.4 | 16 | 12 | 68 | 357 | 0:48-2:08 |  | C | зона коррозии | M3+489.48/M4-170.68 | [5 empty] | 1.9
| 314 | 3530.25 |  | Труба ПШ | 11.47 | 16 | 0 |  |  | 0.1 |  |  |  | M3+491.15/M4-169.01 | 1 | ТУ 20/28/40/48 | 461 | 588
482 | 314 | 3534.21 | 3.96 / -7.51 | Коррозия | 11.47 | 16 | 5 | 27 | 56 | 11:22-11:35 |  | C | на фоне более слабой | M3+495.11/M4-165.04 | [5 empty] | 0.8
483 | 314 | 3538.64 | 8.40 / -3.08 | Коррозия | 11.47 | 16 | 13 | 18 | 25 | 1:44-1:50 |  | C |  | M3+499.55/M4-160.61 | [5 empty] | 2.1
| 315 | 3541.72 |  | Труба ПШ | 11.62 | 16 | 0 |  |  | 0.3 |  |  |  | M3+502.62/M4-157.53 | 1 | ТУ 20/28/40/48 | 461 | 588
| 316 | 3553.34 |  | Труба ПШ | 11.11 | 16 | 0 |  |  | 0.1 |  |  |  | M3+514.24/M4-145.91 | 1 | ТУ 20/28/40/48 | 461 | 588
| 317 | 3564.45 |  | Труба ПШ | 1.09 | 16 | 0 |  |  | 0 |  |  |  | M3+525.36/M4-134.80 | 1 | ТУ 20/28/40/48 | 461 | 588
| 318 | 3565.54 |  | Труба ПШ | 11.75 | 16 | 0 |  |  | 0 |  |  |  | M3+526.44/M4-133.71 | 1 | ТУ 20/28/40/48 | 461 | 588
| 319 | 3577.29 |  | Труба ПШ | 12.13 | 16 | 0 |  |  | 0.2 |  |  |  | M3+538.19/M4-121.97 | 1 | ТУ 20/28/40/48 | 461 | 588
| 320 | 3589.42 |  | Труба ПШ | 12.13 | 16 | 0 |  |  | 0 |  |  |  | M3+550.32/M4-109.84 | 1 | ТУ 20/28/40/48 | 461 | 588
| 321 | 3601.55 |  | Труба ПШ | 12.14 | 16 | 0 |  |  | 0.3 |  |  |  | M3+562.45/M4-97.70 | 1 | ТУ 20/28/40/48 | 461 | 588
| 322 | 3613.69 |  | Труба ПШ | 12.13 | 16 | 0 |  |  | 0.1 |  |  |  | M3+574.60/M4-85.56 | 1 | ТУ 20/28/40/48 | 461 | 588
| 323 | 3625.83 |  | Труба ПШ | 12.15 | 16 | 0 |  |  | 0.2 |  |  |  | M3+586.73/M4-73.42 | 1 | ТУ 20/28/40/48 | 461 | 588
| 324 | 3637.98 |  | Труба ПШ | 12.14 | 16 | 0 |  |  | 0.2 |  |  |  | M3+598.88/M4-61.27 | 1 | ТУ 20/28/40/48 | 461 | 588
| 325 | 3650.12 |  | Труба ПШ | 12.13 | 16 | 0 |  |  | 0.1 |  |  |  | M3+611.02/M4-49.13 | 1 | ТУ 20/28/40/48 | 461 | 588
| 326 | 3662.25 |  | Труба ПШ | 12.1 | 16 | 0 |  |  | 0.1 |  |  |  | M3+623.15/M4-37.00 | 1 | ТУ 20/28/40/48 | 461 | 588
| 327 | 3674.35 |  | Труба ПШ | 11.85 | 16 | 0 |  |  | 0.3 |  |  |  | M3+635.26/M4-24.90 | 1 | ТУ 20/28/40/48 | 461 | 588
| 328 | 3686.2 |  | Труба ПШ | 12.14 | 16 | 0 |  |  | 0.2 |  |  |  | M3+647.11/M4-13.05 | 1 | ТУ 20/28/40/48 | 461 | 588
| 329 | 3698.35 |  | Труба ПШ | 12.13 | 16 | 0 |  |  | 0.1 |  |  | маркер | M3+659.25/M4-0.90 | 1 | ТУ 20/28/40/48 | 461 | 588
| 330 | 3710.48 |  | Труба ПШ | 12.17 | 16 | 0 |  |  | 0.2 |  |  |  | M4+11.23/M5-997.45 | 1 | ТУ 20/28/40/48 | 461 | 588
| 331 | 3722.65 |  | Труба ПШ | 12.14 | 16 | 0 |  |  | 0.2 |  |  |  | M4+23.40/M5-985.28 | 1 | ТУ 20/28/40/48 | 461 | 588
| 332 | 3734.8 |  | Труба ПШ | 12.13 | 16 | 0 |  |  | 0.1 |  |  |  | M4+35.55/M5-973.13 | 1 | ТУ 20/28/40/48 | 461 | 588
| 333 | 3746.92 |  | Труба ПШ | 12.13 | 16 | 0 |  |  | 0.2 |  |  |  | M4+47.67/M5-961.00 | 1 | ТУ 20/28/40/48 | 461 | 588
| 334 | 3759.06 |  | Труба ПШ | 11.53 | 16 | 0 |  |  | 0.4 |  |  |  | M4+59.81/M5-948.87 | 1 | ТУ 20/28/40/48 | 461 | 588
485 | 334 | 3765.7 | 6.64 / -4.89 | Коррозия | 11.53 | 16 | 12 | 15 | 19 | 0:45-0:49 |  | C | на фоне более слабой | M4+66.45/M5-942.23 | [5 empty] | 1.9
486 | 334 | 3765.94 | 6.88 / -4.65 | Коррозия | 11.53 | 16 | 7 | 17 | 25 | 0:22-0:28 |  | C | на фоне более слабой | M4+66.69/M5-941.99 | [5 empty] | 1.1
| 335 | 3770.58 |  | Труба ПШ | 11.62 | 16 | 0 |  |  | 0.1 |  |  |  | M4+71.33/M5-937.34 | 1 | ТУ 20/28/40/48 | 461 | 588
| 336 | 3782.21 |  | Труба ПШ | 11.02 | 16 | 0 |  |  | 0.3 |  |  |  | M4+82.96/M5-925.72 | 1 | ТУ 20/28/40/48 | 461 | 588
| 337 | 3793.23 |  | Труба ПШ | 10.66 | 16 | 0 |  |  | 0.5 |  |  |  | M4+93.98/M5-914.70 | 1 | ТУ 20/28/40/48 | 461 | 588
488 | 337 | 3801.1 | 7.87 / -2.79 | Коррозия | 10.66 | 16 | 12 | 22 | 25 | 9:58-10:03 |  | C |  | M4+101.85/M5-906.83 | [5 empty] | 1.9
| 338 | 3803.89 |  | Труба ПШ | 10.43 | 16 | 0 |  |  | 0.8 |  |  |  | M4+104.64/M5-904.04 | 1 | ТУ 20/28/40/48 | 461 | 588
490 | 338 | 3813.95 | 10.06 / -0.37 | Коррозия | 10.43 | 16 | 14 | 21 | 25 | 3:01-3:07 |  | C |  | M4+114.70/M5-893.98 | [5 empty] | 2.2
| 339 | 3814.32 |  | Труба ПШ | 11.28 | 16 | 0 |  |  | 0.3 |  |  |  | M4+115.07/M5-893.61 | 1 | ТУ 20/28/40/48 | 461 | 588
| 340 | 3825.6 |  | Труба ПШ | 11.4 | 16 | 0 |  |  | 0.1 |  |  |  | M4+126.35/M5-882.33 | 1 | ТУ 20/28/40/48 | 461 | 588
492 | 340 | 3827.39 | 1.78 / -9.62 | Аномалия продольного шва | 11.4 | 16 | 0 | 223 | 20 | 8:20-8:22 |  | C | нарушение формы продольного шва | M4+128.14/M5-880.54 | [5 empty] | 0
493 | 340 | 3832.97 | 7.37 / -4.03 | Коррозия | 11.4 | 16 | 7 | 18 | 25 | 5:28-5:33 |  | C | на фоне более слабой | M4+133.72/M5-874.96 | [5 empty] | 1.1
| 341 | 3837 |  | Труба ПШ | 9.91 | 16 | 0 |  |  | 0.1 |  |  |  | M4+137.75/M5-870.93 | 1 | ТУ 20/28/40/48 | 461 | 588
495 | 341 | 3846.72 | 9.71 / -0.20 | Технологический дефект | 9.91 | 16 | 10 | 16 | 31 | 7:08-7:15 |  | C |  | M4+147.47/M5-861.21 | [5 empty] | 1.6
| 342 | 3846.91 |  | Труба ПШ | 11.01 | 16 | 0 |  |  | 0.3 |  |  |  | M4+147.66/M5-861.02 | 1 | ТУ 20/28/40/48 | 461 | 588
| 343 | 3857.92 |  | Труба ПШ | 11.32 | 16 | 0 |  |  | 0.2 |  |  |  | M4+158.67/M5-850.01 | 1 | ТУ 20/28/40/48 | 461 | 588
497 | 343 | 3860.72 | 2.80 / -8.53 | Коррозия | 11.32 | 16 | 10 | 21 | 25 | 6:53-6:59 |  | C | на фоне более слабой | M4+161.47/M5-847.21 | [5 empty] | 1.6
498 | 343 | 3864.47 | 6.55 / -4.78 | Коррозия | 11.32 | 16 | 7 | 22 | 31 | 7:16-7:23 |  | C | на фоне более слабой | M4+165.22/M5-843.46 | [5 empty] | 1.1
499 | 343 | 3865.64 | 7.72 / -3.60 | Коррозия | 11.32 | 16 | 10 | 19 | 25 | 7:45-7:51 |  | C | на фоне более слабой | M4+166.39/M5-842.29 | [5 empty] | 1.6
500 | 343 | 3867.23 | 9.31 / -2.02 | Коррозия | 11.32 | 16 | 5 | 23 | 31 | 6:48-6:55 |  | C | на фоне более слабой | M4+167.98/M5-840.70 | [5 empty] | 0.8
501 | 343 | 3867.79 | 9.87 / -1.45 | Коррозия | 11.32 | 16 | 10 | 22 | 25 | 7:27-7:33 |  | C | на фоне более слабой | M4+168.54/M5-840.13 | [5 empty] | 1.6
502 | 343 | 3867.93 | 10.01 / -1.31 | Коррозия | 11.32 | 16 | 8 | 16 | 25 | 7:40-7:45 |  | C | на фоне более слабой | M4+168.68/M5-840.00 | [5 empty] | 1.3
503 | 343 | 3869.16 | 11.24 / -0.08 | Коррозия | 11.32 | 16 | 7 | 20 | 31 | 7:19-7:26 |  | C | на фоне более слабой | M4+169.91/M5-838.77 | [5 empty] | 1.1
| 344 | 3869.24 |  | Труба ПШ | 11.13 | 16 | 0 |  |  | 0.2 |  |  |  | M4+169.99/M5-838.69 | 1 | ТУ 20/28/40/48 | 461 | 588
505 | 344 | 3870.29 | 1.05 / -10.08 | Коррозия | 11.13 | 16 | 14 | 19 | 25 | 5:42-5:47 |  | C |  | M4+171.04/M5-837.63 | [5 empty] | 2.2
506 | 344 | 3870.33 | 1.09 / -10.04 | Коррозия | 11.13 | 16 | 7 | 19 | 25 | 5:05-5:11 |  | C | на фоне более слабой | M4+171.08/M5-837.60 | [5 empty] | 1.1
507 | 344 | 3873.05 | 3.81 / -7.32 | Коррозия | 11.13 | 16 | 10 | 34 | 19 | 4:20-4:24 |  | C | на фоне более слабой | M4+173.80/M5-834.88 | [5 empty] | 1.6
| 345 | 3880.37 |  | Труба ПШ | 11.33 | 16 | 0 |  |  | 0 |  |  |  | M4+181.12/M5-827.56 | 1 | ТУ 20/28/40/48 | 461 | 588
| 346 | 3891.7 |  | Труба ПШ | 11.38 | 16 | 0 |  |  | 0.3 |  |  |  | M4+192.45/M5-816.23 | 1 | ТУ 20/28/40/48 | 461 | 588
| 347 | 3903.08 |  | Труба ПШ | 11.51 | 16 | 0 |  |  | 0.3 |  |  |  | M4+203.83/M5-804.85 | 1 | ТУ 20/28/40/48 | 461 | 588
509 | 347 | 3910.99 | 7.91 / -3.60 | Коррозия | 11.51 | 16 | 17 | 14 | 19 | 4:48-4:52 |  | C | на фоне более слабой | M4+211.74/M5-796.94 | [5 empty] | 2.7
510 | 347 | 3911.17 | 8.09 / -3.43 | Коррозия | 11.51 | 16 | 12 | 32 | 19 | 5:39-5:43 |  | C | на фоне более слабой | M4+211.92/M5-796.76 | [5 empty] | 1.9
511 | 347 | 3912.36 | 9.29 / -2.23 | Коррозия | 11.51 | 16 | 8 | 19 | 25 | 7:58-8:04 |  | C | на фоне более слабой | M4+213.11/M5-795.56 | [5 empty] | 1.3
512 | 347 | 3912.45 | 9.37 / -2.14 | Коррозия | 11.51 | 16 | 9 | 20 | 19 | 8:05-8:09 |  | C | на фоне более слабой | M4+213.20/M5-795.48 | [5 empty] | 1.4
513 | 347 | 3912.57 | 9.49 / -2.02 | Коррозия | 11.51 | 16 | 5 | 18 | 25 | 4:13-4:19 |  | C | на фоне более слабой | M4+213.32/M5-795.36 | [5 empty] | 0.8
514 | 347 | 3913.05 | 9.98 / -1.54 | Коррозия | 11.51 | 16 | 8 | 15 | 25 | 5:09-5:15 |  | C | на фоне более слабой | M4+213.80/M5-794.88 | [5 empty] | 1.3
515 | 347 | 3913.21 | 10.13 / -1.39 | Коррозия | 11.51 | 16 | 9 | 21 | 31 | 4:34-4:41 |  | C | на фоне более слабой | M4+213.96/M5-794.72 | [5 empty] | 1.4
| 348 | 3914.59 |  | Труба ПШ | 11.64 | 16 | 0 |  |  | 0.1 |  |  |  | M4+215.34/M5-793.34 | 1 | ТУ 20/28/40/48 | 461 | 588
517 | 348 | 3926.11 | 11.52 / -0.12 | Технологический дефект | 11.64 | 16 | 6 | 21 | 25 | 6:30-6:35 |  | C |  | M4+226.86/M5-781.82 | [5 empty] | 1
| 349 | 3926.23 |  | Труба ПШ | 11.6 | 16 | 0 |  |  | 0.1 |  |  |  | M4+226.98/M5-781.70 | 1 | ТУ 20/28/40/48 | 461 | 588
| 350 | 3937.83 |  | Труба ПШ | 8.95 | 16 | 0 |  |  | 0 |  |  |  | M4+238.58/M5-770.10 | 1 | ТУ 20/28/40/48 | 461 | 588
519 | 350 | 3944.04 | 6.21 / -2.73 | Коррозия | 8.95 | 16 | 11 | 20 | 25 | 2:30-2:36 |  | C |  | M4+244.79/M5-763.88 | [5 empty] | 1.8
| 351 | 3946.78 |  | Труба ПШ | 10.53 | 16 | 0 |  |  | 0.4 |  |  |  | M4+247.53/M5-761.15 | 1 | ТУ 20/28/40/48 | 461 | 588
521 | 351 | 3948.23 | 1.46 / -9.07 | Аномалия продольного шва | 10.53 | 16 | 0 | 124 | 20 | 4:40-4:42 |  | C | нарушение формы продольного шва | M4+248.98/M5-759.69 | [5 empty] | 0
| 352 | 3957.31 |  | Труба ПШ | 11.41 | 16 | 0 |  |  | 0.3 |  |  |  | M4+258.06/M5-750.62 | 1 | ТУ 20/28/40/48 | 461 | 588
| 353 | 3968.72 |  | Труба ПШ | 10.01 | 16 | 0 |  |  | 0.4 |  |  |  | M4+269.47/M5-739.21 | 1 | ТУ 20/28/40/48 | 461 | 588
| 354 | 3978.73 |  | Труба ПШ | 11.6 | 16 | 0 |  |  | 0.1 |  |  |  | M4+279.48/M5-729.20 | 1 | ТУ 20/28/40/48 | 461 | 588
523 | 354 | 3980.55 | 1.83 / -9.77 | Аномалия продольного шва | 11.6 | 16 | 0 | 179 | 20 | 0:47-0:49 |  | C | нарушение формы продольного шва | M4+281.30/M5-727.38 | [5 empty] | 0
| 355 | 3990.32 |  | Труба ПШ | 10.64 | 16 | 0 |  |  | 0.2 |  |  |  | M4+291.07/M5-717.61 | 1 | ТУ 20/28/40/48 | 461 | 588
525 | 355 | 3990.32 | 0.00 / -10.64 | Аномалия кольцевого шва | 10.64 | 16 | 0 | 0 | 369 | 0:37-2:00 |  | C |  | M4+291.07/M5-717.61 | [5 empty] | 0
| 356 | 4000.96 |  | Труба ПШ | 10.94 | 16 | 0 |  |  | 0.3 |  |  |  | M4+301.71/M5-706.97 | 1 | ТУ 20/28/40/48 | 461 | 588
| 357 | 4011.89 |  | Труба ПШ | 11.23 | 16 | 0 |  |  | 0.2 |  |  |  | M4+312.64/M5-696.04 | 1 | ТУ 20/28/40/48 | 461 | 588
| 358 | 4023.12 |  | Труба ПШ | 10.94 | 16 | 0 |  |  | 0.1 |  |  |  | M4+323.87/M5-684.80 | 1 | ТУ 20/28/40/48 | 461 | 588
527 | 358 | 4025.98 | 2.86 / -8.08 | Технологический дефект | 10.94 | 16 | 10 | 15 | 25 | 2:54-3:00 |  | C |  | M4+326.73/M5-681.95 | [5 empty] | 1.6
| 359 | 4034.06 |  | Труба ПШ | 11.56 | 16 | 0 |  |  | 0.1 |  |  |  | M4+334.81/M5-673.87 | 1 | ТУ 20/28/40/48 | 461 | 588
| 360 | 4045.62 |  | Труба ПШ | 10.52 | 16 | 0 |  |  | 0.2 |  |  |  | M4+346.37/M5-662.31 | 1 | ТУ 20/28/40/48 | 461 | 588
| 361 | 4056.14 |  | Труба ПШ | 11.48 | 16 | 0 |  |  | 0.3 |  |  |  | M4+356.89/M5-651.78 | 1 | ТУ 20/28/40/48 | 461 | 588
| 362 | 4067.63 |  | Труба ПШ | 11.59 | 16 | 0 |  |  | 0.4 |  |  |  | M4+368.38/M5-640.30 | 1 | ТУ 20/28/40/48 | 461 | 588
| 363 | 4079.22 |  | Труба ПШ | 11.48 | 16 | 0 |  |  | 0.6 |  |  |  | M4+379.96/M5-628.71 | 1 | ТУ 20/28/40/48 | 461 | 588
529 | 363 | 4079.22 | 0.00 / -11.48 | Аномалия кольцевого шва | 11.48 | 16 | 0 | 0 | 826 | 9:34-0:39 |  | C |  | M4+379.96/M5-628.71 | [5 empty] | 0
530 | 363 | 4081.25 | 2.04 / -9.44 | Коррозия | 11.48 | 16 | 5 | 17 | 19 | 3:41-3:45 |  | C | на фоне более слабой | M4+382.00/M5-626.68 | [5 empty] | 0.8
531 | 363 | 4081.69 | 2.48 / -9.00 | Коррозия | 11.48 | 16 | 5 | 19 | 31 | 3:14-3:21 |  | C |  | M4+382.44/M5-626.23 | [5 empty] | 0.8
532 | 363 | 4081.76 | 2.55 / -8.93 | Коррозия | 11.48 | 16 | 7 | 20 | 31 | 3:49-3:56 |  | C | на фоне более слабой | M4+382.51/M5-626.17 | [5 empty] | 1.1
533 | 363 | 4082.1 | 2.89 / -8.59 | Коррозия | 11.48 | 16 | 5 | 14 | 19 | 4:10-4:15 |  | C | на фоне более слабой | M4+382.85/M5-625.83 | [5 empty] | 0.8
534 | 363 | 4083.75 | 4.54 / -6.94 | Коррозия | 11.48 | 16 | 8 | 16 | 25 | 11:50-11:56 |  | C | на фоне более слабой | M4+384.50/M5-624.18 | [5 empty] | 1.3
| 364 | 4090.69 |  | Труба ПШ | 10.72 | 16 | 0 |  |  | 0.2 |  |  |  | M4+391.44/M5-617.24 | 1 | ТУ 20/28/40/48 | 461 | 588
536 | 364 | 4093.24 | 2.55 / -8.18 | Коррозия | 10.72 | 16 | 12 | 21 | 25 | 1:23-1:29 |  | C |  | M4+393.99/M5-614.69 | [5 empty] | 1.9
537 | 364 | 4096.87 | 6.18 / -4.55 | Коррозия | 10.72 | 16 | 5 | 12 | 19 | 1:47-1:51 |  | C | на фоне более слабой | M4+397.62/M5-611.06 | [5 empty] | 0.8
538 | 364 | 4097.99 | 7.30 / -3.43 | Коррозия | 10.72 | 16 | 5 | 17 | 25 | 3:34-3:39 |  | C |  | M4+398.74/M5-609.94 | [5 empty] | 0.8
539 | 364 | 4098.16 | 7.47 / -3.25 | Коррозия | 10.72 | 16 | 10 | 22 | 44 | 2:53-3:03 |  | C |  | M4+398.91/M5-609.76 | [5 empty] | 1.6
540 | 364 | 4098.48 | 7.78 / -2.94 | Коррозия | 10.72 | 16 | 5 | 19 | 19 | 2:53-2:57 |  | C |  | M4+399.22/M5-609.45 | [5 empty] | 0.8
| 365 | 4101.42 |  | Труба ПШ | 11.57 | 16 | 0 |  |  | 0 |  |  |  | M4+402.16/M5-606.51 | 1 | ТУ 20/28/40/48 | 461 | 588
542 | 365 | 4108.8 | 7.38 / -4.19 | Коррозия | 11.57 | 16 | 5 | 16 | 31 | 2:59-3:06 |  | C |  | M4+409.54/M5-599.13 | [5 empty] | 0.8
| 366 | 4112.98 |  | Труба ПШ | 11.1 | 16 | 0 |  |  | 0.2 |  |  |  | M4+413.73/M5-594.94 | 1 | ТУ 20/28/40/48 | 461 | 588
544 | 366 | 4112.98 | 0.00 / -11.10 | Аномалия кольцевого шва | 11.1 | 16 | 0 | 0 | 713 | 0:06-2:46 |  | C |  | M4+413.73/M5-594.94 | [5 empty] | 0
545 | 366 | 4113.2 | 0.21 / -10.89 | Заводской дефект | 11.1 | 16 | 7 | 17 | 25 | 2:53-2:59 |  | C |  | M4+413.95/M5-594.73 | [5 empty] | 1.1
546 | 366 | 4113.64 | 0.65 / -10.45 | Заводской дефект | 11.1 | 16 | 9 | 19 | 25 | 0:49-0:55 |  | C |  | M4+414.39/M5-594.29 | [5 empty] | 1.4
547 | 366 | 4113.77 | 0.78 / -10.32 | Заводской дефект | 11.1 | 16 | 5 | 16 | 19 | 0:59-1:03 |  | C |  | M4+414.52/M5-594.16 | [5 empty] | 0.8
548 | 366 | 4113.87 | 0.89 / -10.21 | Заводской дефект | 11.1 | 16 | 8 | 13 | 19 | 9:59-10:03 |  | C |  | M4+414.62/M5-594.06 | [5 empty] | 1.3
549 | 366 | 4113.9 | 0.91 / -10.19 | Заводской дефект | 11.1 | 16 | 6 | 17 | 19 | 3:04-3:08 |  | C |  | M4+414.64/M5-594.03 | [5 empty] | 1
| 367 | 4124.08 |  | Труба ПШ | 10.76 | 16 | 0 |  |  | 0.5 |  |  |  | M4+424.83/M5-583.85 | 1 | ТУ 20/28/40/48 | 461 | 588
551 | 367 | 4128.81 | 4.73 / -6.03 | Коррозия | 10.76 | 16 | 5 | 15 | 31 | 0:15-0:22 |  | C |  | M4+429.56/M5-579.11 | [5 empty] | 0.8
| 368 | 4134.84 |  | Труба ПШ | 11.24 | 16 | 0 |  |  | 0 |  |  |  | M4+435.59/M5-573.09 | 1 | ТУ 20/28/40/48 | 461 | 588
| 369 | 4146.09 |  | Труба ПШ | 10.96 | 16 | 0 |  |  | 0.3 |  |  |  | M4+446.83/M5-561.84 | 1 | ТУ 20/28/40/48 | 461 | 588
| 370 | 4157.05 |  | Труба ПШ | 11.63 | 16 | 0 |  |  | 0.3 |  |  |  | M4+457.80/M5-550.88 | 1 | ТУ 20/28/40/48 | 461 | 588
| 371 | 4168.67 |  | Труба ПШ | 10.62 | 16 | 0 |  |  | 0.1 |  |  |  | M4+469.42/M5-539.25 | 1 | ТУ 20/28/40/48 | 461 | 588
| 372 | 4179.3 |  | Труба ПШ | 11.58 | 16 | 0 |  |  | 0 |  |  |  | M4+480.05/M5-528.63 | 1 | ТУ 20/28/40/48 | 461 | 588
553 | 372 | 4187.08 | 7.78 / -3.81 | Заводской дефект | 11.58 | 16 | 7 | 26 | 38 | 8:36-8:45 |  | C |  | M4+487.82/M5-520.85 | [5 empty] | 1.1
| 373 | 4190.88 |  | Труба ПШ | 11.59 | 16 | 0 |  |  | 0.2 |  |  |  | M4+491.63/M5-517.05 | 1 | ТУ 20/28/40/48 | 461 | 588
555 | 373 | 4199.41 | 8.53 / -3.07 | Заводской дефект | 11.59 | 16 | 5 | 23 | 50 | 3:59-4:10 |  | C |  | M4+500.16/M5-508.52 | [5 empty] | 0.8
| 374 | 4202.47 |  | Труба ПШ | 11.68 | 16 | 0 |  |  | 0.3 |  |  |  | M4+503.22/M5-505.45 | 1 | ТУ 20/28/40/48 | 461 | 588
557 | 374 | 4206.49 | 4.02 / -7.66 | Коррозия | 11.68 | 16 | 8 | 17 | 38 | 1:37-1:45 |  | C |  | M4+507.24/M5-501.44 | [5 empty] | 1.3
558 | 374 | 4211.2 | 8.73 / -2.95 | Коррозия | 11.68 | 16 | 12 | 15 | 25 | 2:18-2:23 |  | C |  | M4+511.95/M5-496.73 | [5 empty] | 1.9
| 375 | 4214.15 |  | Труба ПШ | 10.29 | 16 | 0 |  |  | 0 |  |  |  | M4+514.90/M5-493.78 | 1 | ТУ 20/28/40/48 | 461 | 588
560 | 375 | 4215.54 | 1.38 / -8.91 | Аномалия продольного шва | 10.29 | 16 | 0 | 185 | 20 | 2:59-3:01 |  | C | нарушение формы продольного шва | M4+516.28/M5-492.39 | [5 empty] | 0
| 376 | 4224.45 |  | Труба ПШ | 11.62 | 16 | 0 |  |  | 0.4 |  |  |  | M4+525.20/M5-483.48 | 1 | ТУ 20/28/40/48 | 461 | 588
562 | 376 | 4230.11 | 5.66 / -5.96 | Коррозия | 11.62 | 16 | 5 | 15 | 19 | 1:54-1:58 |  | C | на фоне более слабой | M4+530.86/M5-477.82 | [5 empty] | 0.8
563 | 376 | 4232.89 | 8.44 / -3.17 | Коррозия | 11.62 | 16 | 10 | 16 | 19 | 1:38-1:43 |  | C | на фоне более слабой | M4+533.64/M5-475.04 | [5 empty] | 1.6
| 377 | 4236.07 |  | Труба ПШ | 11.03 | 16 | 0 |  |  | 0.1 |  |  |  | M4+536.81/M5-471.86 | 1 | ТУ 20/28/40/48 | 461 | 588
| 378 | 4247.1 |  | Труба ПШ | 11.06 | 16 | 0 |  |  | 0.7 |  |  |  | M4+547.85/M5-460.83 | 1 | ТУ 20/28/40/48 | 461 | 588
565 | 378 | 4248.09 | 0.99 / -10.08 | Коррозия | 11.06 | 16 | 6 | 15 | 19 | 5:04-5:08 |  | C | на фоне более слабой | M4+548.84/M5-459.84 | [5 empty] | 1
| 379 | 4258.16 |  | Труба ПШ | 11.58 | 16 | 0 |  |  | 0.3 |  |  |  | M4+558.91/M5-449.77 | 1 | ТУ 20/28/40/48 | 461 | 588
567 | 379 | 4265.06 | 6.90 / -4.69 | Аномалия продольного шва | 11.58 | 16 | 0 | 145 | 20 | 10:50-10:52 |  | C | нарушение формы продольного шва | M4+565.81/M5-442.87 | [5 empty] | 0
| 380 | 4269.75 |  | Труба ПШ | 11.29 | 16 | 0 |  |  | 0.2 |  |  |  | M4+570.49/M5-438.18 | 1 | ТУ 20/28/40/48 | 461 | 588
569 | 380 | 4274.59 | 4.84 / -6.45 | Механическое повреждение | 11.29 | 16 | 10 | 19 | 25 | 2:05-2:11 |  | C |  | M4+575.34/M5-433.34 | [5 empty] | 1.6
570 | 380 | 4275.46 | 5.71 / -5.58 | Механическое повреждение | 11.29 | 16 | 12 | 15 | 25 | 2:00-2:05 |  | C |  | M4+576.21/M5-432.47 | [5 empty] | 1.9
571 | 380 | 4275.74 | 5.99 / -5.30 | Механическое повреждение | 11.29 | 16 | 10 | 15 | 25 | 2:00-2:05 |  | C |  | M4+576.48/M5-432.19 | [5 empty] | 1.6
572 | 380 | 4276.03 | 6.28 / -5.01 | Механическое повреждение | 11.29 | 16 | 11 | 16 | 38 | 1:55-2:04 |  | C |  | M4+576.78/M5-431.90 | [5 empty] | 1.8
573 | 380 | 4276.3 | 6.55 / -4.74 | Механическое повреждение | 11.29 | 16 | 9 | 18 | 50 | 2:01-2:12 |  | C |  | M4+577.05/M5-431.63 | [5 empty] | 1.4
| 381 | 4281.04 |  | Труба ПШ | 11.3 | 16 | 0 |  |  | 0.1 |  |  |  | M4+581.79/M5-426.89 | 1 | ТУ 20/28/40/48 | 461 | 588
| 382 | 4292.34 |  | Труба ПШ | 11.58 | 16 | 0 |  |  | 0.2 |  |  |  | M4+593.09/M5-415.59 | 1 | ТУ 20/28/40/48 | 461 | 588
| 383 | 4303.92 |  | Труба ПШ | 11.47 | 16 | 0 |  |  | 0.4 |  |  |  | M4+604.67/M5-404.01 | 1 | ТУ 20/28/40/48 | 461 | 588
| 384 | 4315.39 |  | Труба ПШ | 11.51 | 16 | 0 |  |  | 0.1 |  |  |  | M4+616.14/M5-392.54 | 1 | ТУ 20/28/40/48 | 461 | 588
575 | 384 | 4315.82 | 0.43 / -11.08 | Коррозия | 11.51 | 16 | 7 | 19 | 50 | 7:30-7:41 |  | C |  | M4+616.57/M5-392.11 | [5 empty] | 1.1
576 | 384 | 4317.82 | 2.43 / -9.08 | Коррозия | 11.51 | 16 | 8 | 23 | 50 | 7:15-7:26 |  | C |  | M4+618.57/M5-390.11 | [5 empty] | 1.3
| 385 | 4326.9 |  | Труба ПШ | 11.38 | 16 | 0 |  |  | 0.4 |  |  |  | M4+627.65/M5-381.03 | 1 | ТУ 20/28/40/48 | 461 | 588
578 | 385 | 4335.64 | 8.74 / -2.64 | Коррозия | 11.38 | 16 | 5 | 18 | 31 | 7:26-7:33 |  | C |  | M4+636.39/M5-372.29 | [5 empty] | 0.8
579 | 385 | 4336.91 | 10.02 / -1.36 | Технологический дефект | 11.38 | 16 | 0 | 17 | 25 | 5:45-5:50 |  | C |  | M4+637.66/M5-371.01 | [5 empty] | 0
580 | 385 | 4338.17 | 11.28 / -0.10 | Заводской дефект | 11.38 | 16 | 7 | 14 | 75 | 2:25-2:42 |  | C |  | M4+638.92/M5-369.75 | [5 empty] | 1.1
| 386 | 4338.28 |  | Труба ПШ | 11.49 | 16 | 0 |  |  | 0.3 |  |  |  | M4+639.03/M5-369.65 | 1 | ТУ 20/28/40/48 | 461 | 588
582 | 386 | 4338.87 | 0.59 / -10.90 | Коррозия | 11.49 | 16 | 5 | 17 | 31 | 8:09-8:16 |  | C | на фоне более слабой | M4+639.62/M5-369.06 | [5 empty] | 0.8
583 | 386 | 4342.86 | 4.58 / -6.91 | Коррозия | 11.49 | 16 | 15 | 17 | 25 | 9:48-9:53 |  | C |  | M4+643.61/M5-365.07 | [5 empty] | 2.4
584 | 386 | 4343.71 | 5.43 / -6.06 | Коррозия | 11.49 | 16 | 6 | 19 | 25 | 4:05-4:10 |  | C |  | M4+644.46/M5-364.22 | [5 empty] | 1
| 387 | 4349.77 |  | Труба ПШ | 11.46 | 16 | 0 |  |  | 0.2 |  |  |  | M4+650.52/M5-358.16 | 1 | ТУ 20/28/40/48 | 461 | 588
586 | 387 | 4353.64 | 3.87 / -7.59 | Аномалия продольного шва | 11.46 | 16 | 0 | 224 | 20 | 6:41-6:43 |  | C | нарушение формы продольного шва | M4+654.39/M5-354.29 | [5 empty] | 0
| 388 | 4361.23 |  | Труба ПШ | 11.43 | 16 | 0 |  |  | 0.1 |  |  |  | M4+661.98/M5-346.69 | 1 | ТУ 20/28/40/48 | 461 | 588
588 | 388 | 4365 | 3.77 / -7.66 | Заводской дефект | 11.43 | 16 | 6 | 21 | 25 | 4:17-4:23 |  | C |  | M4+665.75/M5-342.93 | [5 empty] | 1
589 | 388 | 4372.55 | 11.31 / -0.12 | Коррозия | 11.43 | 16 | 14 | 17 | 19 | 0:59-1:03 |  | C |  | M4+673.30/M5-335.38 | [5 empty] | 2.2
| 389 | 4372.66 |  | Труба ПШ | 11.14 | 16 | 0 |  |  | 0.1 |  |  |  | M4+673.41/M5-335.27 | 1 | ТУ 20/28/40/48 | 461 | 588
591 | 389 | 4373.01 | 0.35 / -10.79 | Коррозия | 11.14 | 16 | 5 | 21 | 31 | 9:06-9:13 |  | C |  | M4+673.76/M5-334.92 | [5 empty] | 0.8
592 | 389 | 4376.52 | 3.86 / -7.28 | Коррозия | 11.14 | 16 | 26 | 24 | 31 | 4:51-4:58 |  | C |  | M4+677.27/M5-331.41 | [5 empty] | 4.2
593 | 389 | 4380.9 | 8.24 / -2.90 | Коррозия | 11.14 | 16 | 10 | 16 | 25 | 11:38-11:43 |  | C |  | M4+681.65/M5-327.03 | [5 empty] | 1.6
594 | 389 | 4383.71 | 11.05 / -0.09 | Коррозия | 11.14 | 16 | 11 | 16 | 31 | 8:50-8:57 |  | C | на фоне более слабой | M4+684.46/M5-324.22 | [5 empty] | 1.8
| 390 | 4383.8 |  | Труба ПШ | 11.02 | 16 | 0 |  |  | 0.3 |  |  |  | M4+684.55/M5-324.13 | 1 | ТУ 20/28/40/48 | 461 | 588
596 | 390 | 4388.36 | 4.56 / -6.46 | Коррозия | 11.02 | 16 | 5 | 20 | 38 | 10:52-11:01 |  | C |  | M4+689.11/M5-319.57 | [5 empty] | 0.8
597 | 390 | 4390.61 | 6.81 / -4.21 | Коррозия | 11.02 | 16 | 6 | 18 | 31 | 6:11-6:18 |  | C |  | M4+691.36/M5-317.32 | [5 empty] | 1
| 391 | 4394.82 |  | Труба ПШ | 8.95 | 16 | 0 |  |  | 0.2 |  |  |  | M4+695.57/M5-313.11 | 1 | ТУ 20/28/40/48 | 461 | 588
| 392 | 4403.77 |  | Труба ПШ | 11.46 | 16 | 0 |  |  | 0.1 |  |  |  | M4+704.51/M5-304.16 | 1 | ТУ 20/28/40/48 | 461 | 588
| 393 | 4415.23 |  | Труба ПШ | 11.46 | 16 | 0 |  |  | 0.3 |  |  |  | M4+715.98/M5-292.70 | 1 | ТУ 20/28/40/48 | 461 | 588
| 394 | 4426.69 |  | Труба ПШ | 11.48 | 16 | 0 |  |  | 0.2 |  |  |  | M4+727.43/M5-281.24 | 1 | ТУ 20/28/40/48 | 461 | 588
| 395 | 4438.17 |  | Труба ПШ | 11.02 | 16 | 0 |  |  | 0.3 |  |  |  | M4+738.92/M5-269.76 | 1 | ТУ 20/28/40/48 | 461 | 588
| 396 | 4449.19 |  | Труба ПШ | 11.49 | 16 | 0 |  |  | 0.3 |  |  |  | M4+749.94/M5-258.74 | 1 | ТУ 20/28/40/48 | 461 | 588
599 | 396 | 4449.19 | 0.00 / -11.49 | Аномалия кольцевого шва | 11.49 | 16 | 0 | 0 | 545 | 1:09-3:11 |  | C |  | M4+749.94/M5-258.74 | [5 empty] | 0
| 397 | 4460.68 |  | Труба ПШ | 11.51 | 16 | 0 |  |  | 0.2 |  |  |  | M4+761.43/M5-247.25 | 1 | ТУ 20/28/40/48 | 461 | 588
| 398 | 4472.19 |  | Труба ПШ | 11.46 | 16 | 0 |  |  | 0.2 |  |  |  | M4+772.94/M5-235.74 | 1 | ТУ 20/28/40/48 | 461 | 588
| 399 | 4483.65 |  | Труба ПШ | 11.34 | 16 | 0 |  |  | 0 |  |  |  | M4+784.40/M5-224.28 | 1 | ТУ 20/28/40/48 | 461 | 588
601 | 399 | 4485.53 | 1.88 / -9.46 | Коррозия | 11.34 | 16 | 10 | 12 | 19 | 4:41-4:45 |  | C | на фоне более слабой | M4+786.28/M5-222.40 | [5 empty] | 1.6
| 400 | 4494.99 |  | Труба ПШ | 11.23 | 16 | 0 |  |  | 0.3 |  |  |  | M4+795.74/M5-212.94 | 1 | ТУ 20/28/40/48 | 461 | 588
603 | 400 | 4495.43 | 0.45 / -10.79 | Коррозия | 11.23 | 16 | 10 | 17 | 25 | 2:45-2:50 |  | C | на фоне более слабой | M4+796.18/M5-212.50 | [5 empty] | 1.6
604 | 400 | 4495.5 | 0.51 / -10.72 | Коррозия | 11.23 | 16 | 7 | 20 | 44 | 2:28-2:38 |  | C | на фоне более слабой | M4+796.25/M5-212.43 | [5 empty] | 1.1
605 | 400 | 4495.52 | 0.54 / -10.70 | Коррозия | 11.23 | 16 | 12 | 16 | 25 | 2:12-2:18 |  | C | на фоне более слабой | M4+796.27/M5-212.41 | [5 empty] | 1.9
606 | 400 | 4495.62 | 0.63 / -10.60 | Коррозия | 11.23 | 16 | 5 | 15 | 25 | 2:39-2:45 |  | C | на фоне более слабой | M4+796.37/M5-212.31 | [5 empty] | 0.8
607 | 400 | 4495.96 | 0.97 / -10.26 | Коррозия | 11.23 | 16 | 6 | 19 | 25 | 2:39-2:45 |  | C | на фоне более слабой | M4+796.71/M5-211.97 | [5 empty] | 1
608 | 400 | 4495.97 | 0.98 / -10.25 | Коррозия | 11.23 | 16 | 5 | 12 | 19 | 1:41-1:45 |  | C |  | M4+796.72/M5-211.96 | [5 empty] | 0.8
609 | 400 | 4496.07 | 1.08 / -10.15 | Коррозия | 11.23 | 16 | 5 | 17 | 19 | 2:28-2:32 |  | C |  | M4+796.82/M5-211.86 | [5 empty] | 0.8
610 | 400 | 4497.01 | 2.03 / -9.21 | Коррозия | 11.23 | 16 | 11 | 19 | 25 | 2:47-2:53 |  | C | на фоне более слабой | M4+797.76/M5-210.92 | [5 empty] | 1.8
611 | 400 | 4497.1 | 2.11 / -9.12 | Коррозия | 11.23 | 16 | 7 | 19 | 38 | 2:25-2:33 |  | C |  | M4+797.85/M5-210.83 | [5 empty] | 1.1
612 | 400 | 4497.16 | 2.17 / -9.06 | Коррозия | 11.23 | 16 | 14 | 24 | 63 | 2:00-2:14 |  | C | на фоне более слабой | M4+797.90/M5-210.77 | [5 empty] | 2.2
613 | 400 | 4497.19 | 2.20 / -9.03 | Коррозия | 11.23 | 16 | 9 | 18 | 31 | 4:13-4:20 |  | C | на фоне более слабой | M4+797.94/M5-210.74 | [5 empty] | 1.4
614 | 400 | 4497.28 | 2.29 / -8.94 | Коррозия | 11.23 | 16 | 9 | 19 | 25 | 4:06-4:12 |  | C | на фоне более слабой | M4+798.03/M5-210.65 | [5 empty] | 1.4
615 | 400 | 4497.93 | 2.94 / -8.29 | Коррозия | 11.23 | 16 | 7 | 19 | 25 | 2:08-2:14 |  | C | на фоне более слабой | M4+798.68/M5-210.00 | [5 empty] | 1.1
616 | 400 | 4500.24 | 5.26 / -5.98 | Заводской дефект | 11.23 | 16 | 6 | 12 | 13 | 8:07-8:09 |  | C |  | M4+800.99/M5-207.69 | [5 empty] | 1
617 | 400 | 4500.25 | 5.26 / -5.97 | Заводской дефект | 11.23 | 16 | 7 | 12 | 19 | 8:25-8:29 |  | C |  | M4+800.99/M5-207.68 | [5 empty] | 1.1
618 | 400 | 4503.64 | 8.66 / -2.58 | Коррозия | 11.23 | 16 | 7 | 14 | 19 | 2:16-2:21 |  | C | на фоне более слабой | M4+804.39/M5-204.29 | [5 empty] | 1.1
619 | 400 | 4504.69 | 9.70 / -1.53 | Коррозия | 11.23 | 16 | 5 | 15 | 19 | 2:30-2:35 |  | C | на фоне более слабой | M4+805.44/M5-203.24 | [5 empty] | 0.8
| 401 | 4506.22 |  | Труба ПШ | 10.55 | 16 | 0 |  |  | 0.2 |  |  |  | M4+806.97/M5-201.71 | 1 | ТУ 20/28/40/48 | 461 | 588
621 | 401 | 4507.07 | 0.85 / -9.70 | Коррозия | 10.55 | 16 | 6 | 17 | 19 | 8:16-8:21 |  | C |  | M4+807.82/M5-200.86 | [5 empty] | 1
622 | 401 | 4507.36 | 1.14 / -9.41 | Коррозия | 10.55 | 16 | 13 | 17 | 19 | 7:23-7:27 |  | C | на фоне более слабой | M4+808.11/M5-200.57 | [5 empty] | 2.1
623 | 401 | 4507.47 | 1.25 / -9.31 | Коррозия | 10.55 | 16 | 13 | 27 | 75 | 7:58-8:15 |  | C | на фоне более слабой | M4+808.22/M5-200.46 | [5 empty] | 2.1
624 | 401 | 4507.66 | 1.44 / -9.11 | Коррозия | 10.55 | 16 | 6 | 17 | 25 | 8:40-8:46 |  | C | на фоне более слабой | M4+808.41/M5-200.27 | [5 empty] | 1
625 | 401 | 4507.77 | 1.56 / -9.00 | Коррозия | 10.55 | 16 | 6 | 18 | 25 | 6:48-6:53 |  | C | на фоне более слабой | M4+808.52/M5-200.15 | [5 empty] | 1
626 | 401 | 4507.88 | 1.66 / -8.90 | Коррозия | 10.55 | 16 | 5 | 19 | 31 | 9:10-9:17 |  | C | на фоне более слабой | M4+808.63/M5-200.05 | [5 empty] | 0.8
627 | 401 | 4508.25 | 2.03 / -8.52 | Коррозия | 10.55 | 16 | 7 | 20 | 31 | 9:11-9:18 |  | C | на фоне более слабой | M4+809.00/M5-199.68 | [5 empty] | 1.1
628 | 401 | 4508.36 | 2.14 / -8.42 | Коррозия | 10.55 | 16 | 9 | 18 | 19 | 9:41-9:45 |  | C | на фоне более слабой | M4+809.11/M5-199.57 | [5 empty] | 1.4
629 | 401 | 4508.72 | 2.51 / -8.05 | Коррозия | 10.55 | 16 | 14 | 18 | 31 | 8:02-8:09 |  | C | на фоне более слабой | M4+809.47/M5-199.20 | [5 empty] | 2.2
630 | 401 | 4508.74 | 2.52 / -8.04 | Коррозия | 10.55 | 16 | 16 | 26 | 44 | 7:34-7:44 |  | C | на фоне более слабой | M4+809.49/M5-199.19 | [5 empty] | 2.6
631 | 401 | 4508.91 | 2.69 / -7.87 | Коррозия | 10.55 | 16 | 9 | 18 | 19 | 8:30-8:35 |  | C | на фоне более слабой | M4+809.66/M5-199.02 | [5 empty] | 1.4
632 | 401 | 4509.01 | 2.79 / -7.77 | Коррозия | 10.55 | 16 | 11 | 20 | 31 | 8:23-8:30 |  | C | на фоне более слабой | M4+809.76/M5-198.92 | [5 empty] | 1.8
633 | 401 | 4509.08 | 2.86 / -7.70 | Коррозия | 10.55 | 16 | 10 | 25 | 38 | 8:18-8:26 |  | C |  | M4+809.83/M5-198.85 | [5 empty] | 1.6
634 | 401 | 4509.18 | 2.96 / -7.60 | Коррозия | 10.55 | 16 | 9 | 11 | 19 | 7:10-7:15 |  | C | на фоне более слабой | M4+809.93/M5-198.75 | [5 empty] | 1.4
635 | 401 | 4509.28 | 3.06 / -7.50 | Коррозия | 10.55 | 16 | 6 | 20 | 94 | 7:29-7:50 |  | C | на фоне более слабой | M4+810.02/M5-198.65 | [5 empty] | 1
636 | 401 | 4509.4 | 3.18 / -7.38 | Коррозия | 10.55 | 16 | 9 | 19 | 25 | 6:04-6:10 |  | C | на фоне более слабой | M4+810.15/M5-198.53 | [5 empty] | 1.4
637 | 401 | 4509.44 | 3.22 / -7.34 | Коррозия | 10.55 | 16 | 7 | 18 | 44 | 5:02-5:12 |  | C | на фоне более слабой | M4+810.19/M5-198.49 | [5 empty] | 1.1
638 | 401 | 4509.83 | 3.61 / -6.95 | Коррозия | 10.55 | 16 | 5 | 18 | 31 | 5:39-5:46 |  | C | на фоне более слабой | M4+810.58/M5-198.10 | [5 empty] | 0.8
| 402 | 4516.77 |  | Труба ПШ | 10.47 | 16 | 0 |  |  | 0.1 |  |  |  | M4+817.52/M5-191.16 | 1 | ТУ 20/28/40/48 | 461 | 588
640 | 402 | 4520.66 | 3.89 / -6.57 | Коррозия | 10.47 | 16 | 9 | 21 | 25 | 1:34-1:40 |  | C | на фоне более слабой | M4+821.41/M5-187.26 | [5 empty] | 1.4
641 | 402 | 4521.22 | 4.45 / -6.02 | Коррозия | 10.47 | 16 | 8 | 19 | 38 | 1:12-1:20 |  | C | на фоне более слабой | M4+821.97/M5-186.71 | [5 empty] | 1.3
642 | 402 | 4521.56 | 4.79 / -5.68 | Коррозия | 10.47 | 16 | 12 | 16 | 19 | 1:10-1:15 |  | C | на фоне более слабой | M4+822.31/M5-186.37 | [5 empty] | 1.9
643 | 402 | 4521.71 | 4.94 / -5.53 | Коррозия | 10.47 | 16 | 12 | 19 | 13 | 1:20-1:23 |  | C | на фоне более слабой | M4+822.46/M5-186.22 | [5 empty] | 1.9
644 | 402 | 4521.76 | 4.99 / -5.48 | Коррозия | 10.47 | 16 | 7 | 20 | 31 | 1:03-1:10 |  | C | на фоне более слабой | M4+822.51/M5-186.17 | [5 empty] | 1.1
645 | 402 | 4521.8 | 5.02 / -5.44 | Коррозия | 10.47 | 16 | 7 | 18 | 31 | 0:14-0:21 |  | C |  | M4+822.54/M5-186.13 | [5 empty] | 1.1
646 | 402 | 4522.03 | 5.26 / -5.21 | Коррозия | 10.47 | 16 | 7 | 22 | 69 | 0:51-1:06 |  | C |  | M4+822.78/M5-185.90 | [5 empty] | 1.1
647 | 402 | 4522.14 | 5.37 / -5.10 | Коррозия | 10.47 | 16 | 12 | 18 | 25 | 0:37-0:42 |  | C | на фоне более слабой | M4+822.89/M5-185.79 | [5 empty] | 1.9
648 | 402 | 4522.18 | 5.40 / -5.06 | Коррозия | 10.47 | 16 | 13 | 17 | 50 | 0:53-1:05 |  | C | на фоне более слабой | M4+822.93/M5-185.75 | [5 empty] | 2.1
649 | 402 | 4522.53 | 5.76 / -4.71 | Коррозия | 10.47 | 16 | 5 | 18 | 13 | 0:49-0:52 |  | C |  | M4+823.28/M5-185.40 | [5 empty] | 0.8
650 | 402 | 4522.61 | 5.84 / -4.63 | Коррозия | 10.47 | 16 | 5 | 20 | 25 | 10:26-10:31 |  | C |  | M4+823.36/M5-185.32 | [5 empty] | 0.8
651 | 402 | 4522.87 | 6.10 / -4.37 | Коррозия | 10.47 | 16 | 5 | 17 | 25 | 10:23-10:29 |  | C | на фоне более слабой | M4+823.62/M5-185.06 | [5 empty] | 0.8
652 | 402 | 4522.9 | 6.13 / -4.34 | Коррозия | 10.47 | 16 | 5 | 15 | 25 | 9:04-9:10 |  | C | на фоне более слабой | M4+823.65/M5-185.03 | [5 empty] | 0.8
653 | 402 | 4523.08 | 6.31 / -4.16 | Коррозия | 10.47 | 16 | 5 | 19 | 31 | 10:22-10:29 |  | C | на фоне более слабой | M4+823.83/M5-184.85 | [5 empty] | 0.8
654 | 402 | 4523.72 | 6.95 / -3.52 | Коррозия | 10.47 | 16 | 11 | 22 | 13 | 2:32-2:35 |  | C | на фоне более слабой | M4+824.47/M5-184.21 | [5 empty] | 1.8
655 | 402 | 4523.97 | 7.20 / -3.27 | Коррозия | 10.47 | 16 | 7 | 20 | 25 | 2:32-2:38 |  | C |  | M4+824.72/M5-183.96 | [5 empty] | 1.1
656 | 402 | 4524.4 | 7.63 / -2.84 | Коррозия | 10.47 | 16 | 10 | 15 | 25 | 10:43-10:48 |  | C | на фоне более слабой | M4+825.15/M5-183.53 | [5 empty] | 1.6
657 | 402 | 4524.57 | 7.80 / -2.67 | Коррозия | 10.47 | 16 | 5 | 20 | 38 | 10:57-11:05 |  | C | на фоне более слабой | M4+825.32/M5-183.36 | [5 empty] | 0.8
658 | 402 | 4525.01 | 8.24 / -2.23 | Коррозия | 10.47 | 16 | 7 | 19 | 25 | 9:56-10:02 |  | C | на фоне более слабой | M4+825.76/M5-182.92 | [5 empty] | 1.1
659 | 402 | 4525.08 | 8.31 / -2.16 | Коррозия | 10.47 | 16 | 8 | 18 | 31 | 11:19-11:26 |  | C | на фоне более слабой | M4+825.83/M5-182.85 | [5 empty] | 1.3
660 | 402 | 4525.12 | 8.35 / -2.12 | Коррозия | 10.47 | 16 | 12 | 23 | 31 | 2:57-3:04 |  | C | на фоне более слабой | M4+825.87/M5-182.81 | [5 empty] | 1.9
661 | 402 | 4525.25 | 8.48 / -1.99 | Коррозия | 10.47 | 16 | 5 | 18 | 13 | 9:55-9:58 |  | C |  | M4+826.00/M5-182.68 | [5 empty] | 0.8
662 | 402 | 4525.39 | 8.62 / -1.84 | Коррозия | 10.47 | 16 | 13 | 18 | 25 | 2:46-2:52 |  | C | на фоне более слабой | M4+826.14/M5-182.53 | [5 empty] | 2.1
663 | 402 | 4526.02 | 9.24 / -1.22 | Коррозия | 10.47 | 16 | 10 | 17 | 25 | 1:40-1:45 |  | C | на фоне более слабой | M4+826.76/M5-181.91 | [5 empty] | 1.6
664 | 402 | 4527.14 | 10.37 / -0.10 | Коррозия | 10.47 | 16 | 8 | 19 | 31 | 1:06-1:13 |  | C | на фоне более слабой | M4+827.89/M5-180.79 | [5 empty] | 1.3
665 | 402 | 4527.18 | 10.41 / -0.06 | Коррозия | 10.47 | 16 | 9 | 19 | 25 | 1:10-1:16 |  | C | на фоне более слабой | M4+827.93/M5-180.75 | [5 empty] | 1.4
| 403 | 4527.24 |  | Труба ПШ | 11.66 | 16 | 0 |  |  | 0.1 |  |  |  | M4+827.99/M5-180.69 | 1 | ТУ 20/28/40/48 | 461 | 588
667 | 403 | 4527.35 | 0.11 / -11.56 | Коррозия | 11.66 | 16 | 5 | 17 | 25 | 10:12-10:17 |  | C | на фоне более слабой | M4+828.10/M5-180.58 | [5 empty] | 0.8
668 | 403 | 4527.53 | 0.29 / -11.38 | Коррозия | 11.66 | 16 | 6 | 16 | 19 | 10:51-10:55 |  | C | на фоне более слабой | M4+828.28/M5-180.40 | [5 empty] | 1
669 | 403 | 4527.55 | 0.31 / -11.35 | Коррозия | 11.66 | 16 | 11 | 18 | 25 | 10:40-10:45 |  | C | на фоне более слабой | M4+828.30/M5-180.38 | [5 empty] | 1.8
670 | 403 | 4527.64 | 0.40 / -11.26 | Коррозия | 11.66 | 16 | 10 | 20 | 19 | 9:38-9:42 |  | C | на фоне более слабой | M4+828.39/M5-180.29 | [5 empty] | 1.6
671 | 403 | 4527.75 | 0.51 / -11.16 | Коррозия | 11.66 | 16 | 6 | 22 | 38 | 10:41-10:50 |  | C | на фоне более слабой | M4+828.50/M5-180.18 | [5 empty] | 1
672 | 403 | 4527.87 | 0.63 / -11.03 | Коррозия | 11.66 | 16 | 7 | 19 | 38 | 1:12-1:20 |  | C |  | M4+828.62/M5-180.06 | [5 empty] | 1.1
673 | 403 | 4527.87 | 0.63 / -11.03 | Коррозия | 11.66 | 16 | 10 | 18 | 25 | 10:44-10:50 |  | C | на фоне более слабой | M4+828.62/M5-180.06 | [5 empty] | 1.6
674 | 403 | 4527.89 | 0.65 / -11.02 | Коррозия | 11.66 | 16 | 10 | 20 | 31 | 11:07-11:14 |  | C | на фоне более слабой | M4+828.63/M5-180.04 | [5 empty] | 1.6
675 | 403 | 4528.02 | 0.79 / -10.88 | Коррозия | 11.66 | 16 | 7 | 17 | 31 | 11:11-11:18 |  | C | на фоне более слабой | M4+828.77/M5-179.90 | [5 empty] | 1.1
676 | 403 | 4528.15 | 0.92 / -10.75 | Коррозия | 11.66 | 16 | 9 | 18 | 19 | 9:52-9:56 |  | C | на фоне более слабой | M4+828.90/M5-179.78 | [5 empty] | 1.4
677 | 403 | 4528.29 | 1.05 / -10.61 | Коррозия | 11.66 | 16 | 5 | 18 | 25 | 10:33-10:38 |  | C | на фоне более слабой | M4+829.04/M5-179.64 | [5 empty] | 0.8
678 | 403 | 4528.61 | 1.37 / -10.30 | Коррозия | 11.66 | 16 | 5 | 18 | 19 | 10:02-10:06 |  | C | на фоне более слабой | M4+829.35/M5-179.32 | [5 empty] | 0.8
679 | 403 | 4528.76 | 1.52 / -10.15 | Коррозия | 11.66 | 16 | 5 | 18 | 31 | 10:03-10:10 |  | C | на фоне более слабой | M4+829.51/M5-179.17 | [5 empty] | 0.8
680 | 403 | 4529.3 | 2.07 / -9.60 | Коррозия | 11.66 | 16 | 5 | 18 | 25 | 10:08-10:13 |  | C | на фоне более слабой | M4+830.05/M5-178.62 | [5 empty] | 0.8
681 | 403 | 4529.87 | 2.63 / -9.04 | Коррозия | 11.66 | 16 | 8 | 18 | 25 | 10:13-10:19 |  | C |  | M4+830.62/M5-178.06 | [5 empty] | 1.3
682 | 403 | 4529.95 | 2.71 / -8.96 | Коррозия | 11.66 | 16 | 5 | 15 | 19 | 10:00-10:05 |  | C | на фоне более слабой | M4+830.69/M5-177.98 | [5 empty] | 0.8
683 | 403 | 4530.17 | 2.93 / -8.73 | Коррозия | 11.66 | 16 | 5 | 17 | 19 | 0:49-0:53 |  | C | на фоне более слабой | M4+830.92/M5-177.76 | [5 empty] | 0.8
684 | 403 | 4530.18 | 2.94 / -8.72 | Коррозия | 11.66 | 16 | 7 | 13 | 19 | 10:16-10:20 |  | C | на фоне более слабой | M4+830.93/M5-177.75 | [5 empty] | 1.1
685 | 403 | 4530.22 | 2.98 / -8.68 | Коррозия | 11.66 | 16 | 5 | 16 | 19 | 9:07-9:11 |  | C | на фоне более слабой | M4+830.97/M5-177.71 | [5 empty] | 0.8
686 | 403 | 4530.4 | 3.16 / -8.50 | Коррозия | 11.66 | 16 | 7 | 16 | 31 | 9:38-9:45 |  | C | на фоне более слабой | M4+831.15/M5-177.53 | [5 empty] | 1.1
687 | 403 | 4530.62 | 3.38 / -8.29 | Коррозия | 11.66 | 16 | 5 | 19 | 31 | 10:16-10:23 |  | C | на фоне более слабой | M4+831.36/M5-177.31 | [5 empty] | 0.8
688 | 403 | 4530.63 | 3.40 / -8.27 | Коррозия | 11.66 | 16 | 7 | 19 | 38 | 9:45-9:53 |  | C | на фоне более слабой | M4+831.38/M5-177.29 | [5 empty] | 1.1
689 | 403 | 4530.76 | 3.52 / -8.14 | Коррозия | 11.66 | 16 | 10 | 17 | 25 | 8:25-8:30 |  | C | на фоне более слабой | M4+831.51/M5-177.17 | [5 empty] | 1.6
690 | 403 | 4530.83 | 3.59 / -8.07 | Коррозия | 11.66 | 16 | 8 | 20 | 25 | 9:45-9:51 |  | C | на фоне более слабой | M4+831.58/M5-177.10 | [5 empty] | 1.3
691 | 403 | 4530.93 | 3.69 / -7.97 | Коррозия | 11.66 | 16 | 6 | 19 | 25 | 10:26-10:31 |  | C | на фоне более слабой | M4+831.68/M5-177.00 | [5 empty] | 1
692 | 403 | 4531.09 | 3.86 / -7.81 | Коррозия | 11.66 | 16 | 8 | 18 | 19 | 8:43-8:47 |  | C | на фоне более слабой | M4+831.84/M5-176.83 | [5 empty] | 1.3
693 | 403 | 4531.28 | 4.04 / -7.62 | Коррозия | 11.66 | 16 | 14 | 17 | 25 | 2:12-2:18 |  | C |  | M4+832.03/M5-176.65 | [5 empty] | 2.2
694 | 403 | 4531.31 | 4.07 / -7.60 | Коррозия | 11.66 | 16 | 5 | 23 | 31 | 10:17-10:24 |  | C | на фоне более слабой | M4+832.06/M5-176.62 | [5 empty] | 0.8
695 | 403 | 4531.36 | 4.12 / -7.54 | Коррозия | 11.66 | 16 | 5 | 22 | 31 | 9:53-10:00 |  | C | на фоне более слабой | M4+832.11/M5-176.57 | [5 empty] | 0.8
696 | 403 | 4531.49 | 4.25 / -7.41 | Коррозия | 11.66 | 16 | 7 | 19 | 25 | 10:00-10:06 |  | C | на фоне более слабой | M4+832.24/M5-176.44 | [5 empty] | 1.1
697 | 403 | 4531.56 | 4.32 / -7.34 | Коррозия | 11.66 | 16 | 14 | 25 | 38 | 9:34-9:42 |  | C | на фоне более слабой | M4+832.31/M5-176.37 | [5 empty] | 2.2
698 | 403 | 4532.02 | 4.78 / -6.88 | Коррозия | 11.66 | 16 | 9 | 18 | 25 | 9:59-10:05 |  | C | на фоне более слабой | M4+832.77/M5-175.91 | [5 empty] | 1.4
699 | 403 | 4532.18 | 4.94 / -6.72 | Коррозия | 11.66 | 16 | 5 | 19 | 19 | 0:14-0:18 |  | C | на фоне более слабой | M4+832.93/M5-175.75 | [5 empty] | 0.8
700 | 403 | 4532.98 | 5.74 / -5.93 | Коррозия | 11.66 | 16 | 10 | 17 | 38 | 10:00-10:09 |  | C | на фоне более слабой | M4+833.73/M5-174.95 | [5 empty] | 1.6
701 | 403 | 4533.56 | 6.32 / -5.34 | Коррозия | 11.66 | 16 | 10 | 19 | 19 | 9:35-9:39 |  | C | на фоне более слабой | M4+834.31/M5-174.37 | [5 empty] | 1.6
702 | 403 | 4533.74 | 6.50 / -5.16 | Коррозия | 11.66 | 16 | 14 | 22 | 31 | 9:35-9:42 |  | C | на фоне более слабой | M4+834.49/M5-174.19 | [5 empty] | 2.2
703 | 403 | 4533.8 | 6.56 / -5.11 | Коррозия | 11.66 | 16 | 8 | 14 | 19 | 2:00-2:04 |  | C | на фоне более слабой | M4+834.55/M5-174.13 | [5 empty] | 1.3
704 | 403 | 4534.02 | 6.78 / -4.89 | Коррозия | 11.66 | 16 | 10 | 18 | 25 | 9:37-9:42 |  | C |  | M4+834.76/M5-173.91 | [5 empty] | 1.6
705 | 403 | 4534.49 | 7.26 / -4.41 | Коррозия | 11.66 | 16 | 8 | 20 | 44 | 9:27-9:37 |  | C |  | M4+835.24/M5-173.44 | [5 empty] | 1.3
706 | 403 | 4535.31 | 8.08 / -3.59 | Аномалия продольного шва | 11.66 | 16 | 0 | 151 | 20 | 6:57-6:59 |  | C | нарушение формы продольного шва | M4+836.06/M5-172.61 | [5 empty] | 0
707 | 403 | 4535.53 | 8.29 / -3.38 | Коррозия | 11.66 | 16 | 5 | 20 | 31 | 9:59-10:06 |  | C |  | M4+836.28/M5-172.40 | [5 empty] | 0.8
708 | 403 | 4535.9 | 8.66 / -3.00 | Коррозия | 11.66 | 16 | 5 | 15 | 19 | 8:49-8:53 |  | C |  | M4+836.65/M5-172.03 | [5 empty] | 0.8
709 | 403 | 4538.29 | 11.06 / -0.61 | Коррозия | 11.66 | 16 | 5 | 15 | 25 | 9:41-9:46 |  | C | на фоне более слабой | M4+839.04/M5-169.63 | [5 empty] | 0.8
710 | 403 | 4538.46 | 11.22 / -0.45 | Коррозия | 11.66 | 16 | 5 | 19 | 25 | 10:15-10:20 |  | C |  | M4+839.21/M5-169.47 | [5 empty] | 0.8
711 | 403 | 4538.58 | 11.34 / -0.32 | Коррозия | 11.66 | 16 | 7 | 19 | 31 | 9:24-9:31 |  | C |  | M4+839.33/M5-169.35 | [5 empty] | 1.1
712 | 403 | 4538.8 | 11.56 / -0.11 | Коррозия | 11.66 | 16 | 5 | 19 | 31 | 9:46-9:53 |  | C |  | M4+839.55/M5-169.13 | [5 empty] | 0.8
713 | 403 | 4538.87 | 11.63 / -0.04 | Коррозия | 11.66 | 16 | 10 | 18 | 19 | 9:22-9:27 |  | C |  | M4+839.62/M5-169.06 | [5 empty] | 1.6
| 404 | 4538.9 |  | Труба ПШ | 12.15 | 16 | 0 |  |  | 0.3 |  |  |  | M4+839.65/M5-169.03 | 1 | ТУ 20/28/40/48 | 461 | 588
| 405 | 4551.05 |  | Труба ПШ | 11.35 | 16 | 0 |  |  | 0.2 |  |  |  | M4+851.80/M5-156.88 | 1 | ТУ 20/28/40/48 | 461 | 588
715 | 405 | 4551.05 | 0.00 / -11.35 | Аномалия кольцевого шва | 11.35 | 16 | 0 | 0 | 269 | 3:44-4:44 |  | C |  | M4+851.80/M5-156.88 | [5 empty] | 0
716 | 405 | 4552.21 | 1.16 / -10.20 | Коррозия | 11.35 | 16 | 7 | 23 | 25 | 2:38-2:43 |  | C |  | M4+852.95/M5-155.72 | [5 empty] | 1.1
717 | 405 | 4554.34 | 3.29 / -8.06 | Коррозия | 11.35 | 16 | 7 | 16 | 19 | 2:01-2:05 |  | C |  | M4+855.09/M5-153.59 | [5 empty] | 1.1
718 | 405 | 4556.7 | 5.65 / -5.70 | Коррозия | 11.35 | 16 | 5 | 17 | 25 | 7:10-7:16 |  | C |  | M4+857.45/M5-151.23 | [5 empty] | 0.8
719 | 405 | 4558.61 | 7.56 / -3.79 | Коррозия | 11.35 | 16 | 5 | 20 | 38 | 2:42-2:50 |  | C |  | M4+859.36/M5-149.32 | [5 empty] | 0.8
720 | 405 | 4560.85 | 9.80 / -1.55 | Коррозия | 11.35 | 16 | 6 | 17 | 31 | 2:15-2:22 |  | C |  | M4+861.60/M5-147.08 | [5 empty] | 1
721 | 405 | 4561.21 | 10.16 / -1.19 | Заводской дефект | 11.35 | 16 | 8 | 28 | 88 | 5:18-5:38 |  | C |  | M4+861.96/M5-146.72 | [5 empty] | 1.3
722 | 405 | 4561.36 | 10.31 / -1.04 | Коррозия | 11.35 | 16 | 15 | 18 | 19 | 4:48-4:52 |  | C |  | M4+862.11/M5-146.57 | [5 empty] | 2.4
723 | 405 | 4561.9 | 10.85 / -0.50 | Коррозия | 11.35 | 16 | 24 | 25 | 31 | 7:13-7:20 |  | C |  | M4+862.65/M5-146.02 | [5 empty] | 3.8
| 406 | 4562.4 |  | Труба ПШ | 10.78 | 16 | 0 |  |  | 0.1 |  |  |  | M4+863.15/M5-145.53 | 1 | ТУ 20/28/40/48 | 461 | 588
725 | 406 | 4568.81 | 6.41 / -4.38 | Заводской дефект | 10.78 | 16 | 5 | 19 | 31 | 9:25-9:32 |  | C |  | M4+869.56/M5-139.12 | [5 empty] | 0.8
726 | 406 | 4571.07 | 8.67 / -2.12 | Коррозия | 10.78 | 16 | 8 | 20 | 25 | 7:19-7:24 |  | C |  | M4+871.81/M5-136.86 | [5 empty] | 1.3
| 407 | 4573.18 |  | Труба ПШ | 11.11 | 16 | 0 |  |  | 0.1 |  |  |  | M4+873.93/M5-134.74 | 1 | ТУ 20/28/40/48 | 461 | 588
728 | 407 | 4574.81 | 1.62 / -9.48 | Кластер коррозии | 11.11 | 16 | 6 | 167 | 194 | 5:50-6:34 |  | C | зона коррозии | M4+875.56/M5-133.12 | [5 empty] | 1
729 | 407 | 4580.34 | 7.16 / -3.95 | Коррозия | 11.11 | 16 | 6 | 18 | 25 | 9:32-9:38 |  | C |  | M4+881.09/M5-127.59 | [5 empty] | 1
730 | 407 | 4584.23 | 11.05 / -0.06 | Коррозия | 11.11 | 16 | 6 | 14 | 25 | 2:32-2:38 |  | C |  | M4+884.98/M5-123.70 | [5 empty] | 1
| 408 | 4584.29 |  | Труба ПШ | 11.17 | 16 | 0 |  |  | 0.2 |  |  |  | M4+885.04/M5-123.64 | 1 | ТУ 20/28/40/48 | 461 | 588
732 | 408 | 4584.48 | 0.19 / -10.98 | Коррозия | 11.17 | 16 | 5 | 19 | 25 | 0:10-0:15 |  | C |  | M4+885.23/M5-123.45 | [5 empty] | 0.8
733 | 408 | 4584.69 | 0.40 / -10.77 | Коррозия | 11.17 | 16 | 6 | 19 | 19 | 6:21-6:25 |  | C |  | M4+885.44/M5-123.24 | [5 empty] | 1
734 | 408 | 4584.88 | 0.59 / -10.59 | Коррозия | 11.17 | 16 | 7 | 21 | 31 | 5:52-5:59 |  | C |  | M4+885.63/M5-123.05 | [5 empty] | 1.1
735 | 408 | 4585.54 | 1.25 / -9.93 | Коррозия | 11.17 | 16 | 7 | 17 | 19 | 5:32-5:36 |  | C | на фоне более слабой | M4+886.29/M5-122.39 | [5 empty] | 1.1
736 | 408 | 4585.79 | 1.50 / -9.68 | Коррозия | 11.17 | 16 | 10 | 19 | 31 | 11:54-0:01 |  | C | на фоне более слабой | M4+886.54/M5-122.14 | [5 empty] | 1.6
737 | 408 | 4585.82 | 1.53 / -9.65 | Коррозия | 11.17 | 16 | 7 | 14 | 19 | 5:32-5:36 |  | C | на фоне более слабой | M4+886.57/M5-122.11 | [5 empty] | 1.1
738 | 408 | 4586.29 | 2.00 / -9.18 | Коррозия | 11.17 | 16 | 7 | 18 | 25 | 6:55-7:00 |  | C |  | M4+887.04/M5-121.64 | [5 empty] | 1.1
739 | 408 | 4586.6 | 2.31 / -8.86 | Коррозия | 11.17 | 16 | 12 | 17 | 31 | 6:51-6:58 |  | C |  | M4+887.35/M5-121.33 | [5 empty] | 1.9
740 | 408 | 4586.75 | 2.45 / -8.72 | Коррозия | 11.17 | 16 | 10 | 20 | 19 | 6:38-6:42 |  | C |  | M4+887.50/M5-121.18 | [5 empty] | 1.6
741 | 408 | 4587.35 | 3.06 / -8.12 | Коррозия | 11.17 | 16 | 7 | 24 | 31 | 3:32-3:39 |  | C | на фоне более слабой | M4+888.10/M5-120.58 | [5 empty] | 1.1
742 | 408 | 4587.53 | 3.24 / -7.93 | Коррозия | 11.17 | 16 | 6 | 19 | 38 | 3:30-3:38 |  | C |  | M4+888.28/M5-120.39 | [5 empty] | 1
743 | 408 | 4587.6 | 3.31 / -7.86 | Коррозия | 11.17 | 16 | 10 | 17 | 19 | 3:45-3:49 |  | C | на фоне более слабой | M4+888.35/M5-120.32 | [5 empty] | 1.6
744 | 408 | 4587.82 | 3.53 / -7.64 | Коррозия | 11.17 | 16 | 7 | 19 | 25 | 2:39-2:45 |  | C |  | M4+888.57/M5-120.10 | [5 empty] | 1.1
745 | 408 | 4588.46 | 4.17 / -7.01 | Коррозия | 11.17 | 16 | 10 | 16 | 31 | 6:24-6:31 |  | C | на фоне более слабой | M4+889.21/M5-119.47 | [5 empty] | 1.6
746 | 408 | 4588.5 | 4.21 / -6.96 | Коррозия | 11.17 | 16 | 9 | 19 | 31 | 6:15-6:22 |  | C |  | M4+889.25/M5-119.43 | [5 empty] | 1.4
747 | 408 | 4588.53 | 4.24 / -6.93 | Коррозия | 11.17 | 16 | 7 | 16 | 25 | 4:19-4:24 |  | C | на фоне более слабой | M4+889.28/M5-119.40 | [5 empty] | 1.1
748 | 408 | 4589.24 | 4.95 / -6.23 | Коррозия | 11.17 | 16 | 5 | 16 | 19 | 4:40-4:44 |  | C | на фоне более слабой | M4+889.99/M5-118.69 | [5 empty] | 0.8
749 | 408 | 4589.32 | 5.02 / -6.15 | Коррозия | 11.17 | 16 | 7 | 19 | 19 | 5:21-5:25 |  | C | на фоне более слабой | M4+890.07/M5-118.61 | [5 empty] | 1.1
750 | 408 | 4590.32 | 6.03 / -5.15 | Коррозия | 11.17 | 16 | 6 | 17 | 25 | 5:05-5:11 |  | C | на фоне более слабой | M4+891.07/M5-117.61 | [5 empty] | 1
751 | 408 | 4590.48 | 6.19 / -4.98 | Коррозия | 11.17 | 16 | 7 | 23 | 31 | 4:41-4:48 |  | C | на фоне более слабой | M4+891.23/M5-117.45 | [5 empty] | 1.1
752 | 408 | 4591.32 | 7.03 / -4.15 | Коррозия | 11.17 | 16 | 8 | 16 | 25 | 6:04-6:10 |  | C | на фоне более слабой | M4+892.07/M5-116.61 | [5 empty] | 1.3
753 | 408 | 4591.89 | 7.60 / -3.58 | Коррозия | 11.17 | 16 | 10 | 20 | 31 | 6:44-6:51 |  | C | на фоне более слабой | M4+892.64/M5-116.04 | [5 empty] | 1.6
754 | 408 | 4592.03 | 7.74 / -3.44 | Коррозия | 11.17 | 16 | 9 | 22 | 31 | 7:43-7:50 |  | C | на фоне более слабой | M4+892.78/M5-115.90 | [5 empty] | 1.4
755 | 408 | 4592.14 | 7.85 / -3.33 | Коррозия | 11.17 | 16 | 9 | 17 | 31 | 6:41-6:48 |  | C | на фоне более слабой | M4+892.89/M5-115.79 | [5 empty] | 1.4
756 | 408 | 4592.39 | 8.09 / -3.08 | Коррозия | 11.17 | 16 | 9 | 18 | 25 | 6:49-6:55 |  | C | на фоне более слабой | M4+893.14/M5-115.54 | [5 empty] | 1.4
757 | 408 | 4592.83 | 8.54 / -2.63 | Коррозия | 11.17 | 16 | 7 | 14 | 19 | 6:44-6:48 |  | C | на фоне более слабой | M4+893.58/M5-115.10 | [5 empty] | 1.1
758 | 408 | 4593.33 | 9.04 / -2.14 | Коррозия | 11.17 | 16 | 11 | 18 | 25 | 6:21-6:27 |  | C | на фоне более слабой | M4+894.08/M5-114.60 | [5 empty] | 1.8
759 | 408 | 4593.43 | 9.14 / -2.03 | Коррозия | 11.17 | 16 | 12 | 22 | 25 | 6:20-6:25 |  | C | на фоне более слабой | M4+894.18/M5-114.50 | [5 empty] | 1.9
760 | 408 | 4593.46 | 9.16 / -2.01 | Коррозия | 11.17 | 16 | 12 | 21 | 25 | 4:33-4:38 |  | C | на фоне более слабой | M4+894.21/M5-114.47 | [5 empty] | 1.9
761 | 408 | 4593.92 | 9.63 / -1.54 | Коррозия | 11.17 | 16 | 8 | 15 | 19 | 7:27-7:31 |  | C |  | M4+894.67/M5-114.00 | [5 empty] | 1.3
762 | 408 | 4594.54 | 10.25 / -0.92 | Коррозия | 11.17 | 16 | 13 | 19 | 25 | 6:22-6:28 |  | C | на фоне более слабой | M4+895.29/M5-113.39 | [5 empty] | 2.1
763 | 408 | 4594.92 | 10.63 / -0.54 | Коррозия | 11.17 | 16 | 8 | 16 | 25 | 7:40-7:45 |  | C | на фоне более слабой | M4+895.67/M5-113.00 | [5 empty] | 1.3
| 409 | 4595.46 |  | Труба ПШ | 11.51 | 16 | 0 |  |  | 0.1 |  |  |  | M4+896.21/M5-112.46 | 1 | ТУ 20/28/40/48 | 461 | 588
765 | 409 | 4595.53 | 0.06 / -11.45 | Коррозия | 11.51 | 16 | 10 | 22 | 31 | 11:32-11:39 |  | C | на фоне более слабой | M4+896.28/M5-112.40 | [5 empty] | 1.6
766 | 409 | 4595.58 | 0.12 / -11.39 | Коррозия | 11.51 | 16 | 10 | 21 | 25 | 10:47-10:52 |  | C | на фоне более слабой | M4+896.33/M5-112.35 | [5 empty] | 1.6
767 | 409 | 4595.99 | 0.53 / -10.99 | Коррозия | 11.51 | 16 | 6 | 19 | 25 | 11:14-11:19 |  | C |  | M4+896.74/M5-111.94 | [5 empty] | 1
768 | 409 | 4596.25 | 0.78 / -10.73 | Коррозия | 11.51 | 16 | 6 | 23 | 25 | 11:39-11:45 |  | C |  | M4+897.00/M5-111.68 | [5 empty] | 1
769 | 409 | 4596.39 | 0.92 / -10.59 | Коррозия | 11.51 | 16 | 12 | 21 | 13 | 10:31-10:34 |  | C | на фоне более слабой | M4+897.14/M5-111.54 | [5 empty] | 1.9
770 | 409 | 4596.52 | 1.05 / -10.46 | Коррозия | 11.51 | 16 | 9 | 18 | 13 | 10:08-10:10 |  | C | на фоне более слабой | M4+897.27/M5-111.41 | [5 empty] | 1.4
771 | 409 | 4596.52 | 1.06 / -10.46 | Коррозия | 11.51 | 16 | 7 | 17 | 38 | 11:42-11:50 |  | C |  | M4+897.27/M5-111.41 | [5 empty] | 1.1
772 | 409 | 4596.66 | 1.20 / -10.32 | Коррозия | 11.51 | 16 | 8 | 16 | 19 | 10:37-10:41 |  | C | на фоне более слабой | M4+897.41/M5-111.27 | [5 empty] | 1.3
773 | 409 | 4600.45 | 4.99 / -6.53 | Коррозия | 11.51 | 16 | 10 | 16 | 19 | 11:38-11:42 |  | C |  | M4+901.20/M5-107.48 | [5 empty] | 1.6
774 | 409 | 4603.58 | 8.12 / -3.40 | Коррозия | 11.51 | 16 | 6 | 19 | 25 | 8:35-8:40 |  | C |  | M4+904.33/M5-104.35 | [5 empty] | 1
| 410 | 4606.98 |  | Труба ПШ | 11.19 | 16 | 0 |  |  | 0.1 |  |  |  | M4+907.72/M5-100.95 | 1 | ТУ 20/28/40/48 | 461 | 588
776 | 410 | 4607.05 | 0.08 / -11.11 | Коррозия | 11.19 | 16 | 6 | 16 | 13 | 2:26-2:29 |  | C | на фоне более слабой | M4+907.80/M5-100.88 | [5 empty] | 1
777 | 410 | 4607.88 | 0.90 / -10.29 | Коррозия | 11.19 | 16 | 7 | 17 | 25 | 2:29-2:35 |  | C | на фоне более слабой | M4+908.62/M5-100.05 | [5 empty] | 1.1
778 | 410 | 4608.95 | 1.97 / -9.21 | Коррозия | 11.19 | 16 | 7 | 19 | 25 | 0:30-0:35 |  | C | на фоне более слабой | M4+909.70/M5-98.98 | [5 empty] | 1.1
779 | 410 | 4609.06 | 2.09 / -9.10 | Коррозия | 11.19 | 16 | 9 | 18 | 25 | 0:45-0:51 |  | C | на фоне более слабой | M4+909.81/M5-98.87 | [5 empty] | 1.4
780 | 410 | 4609.09 | 2.11 / -9.08 | Коррозия | 11.19 | 16 | 10 | 29 | 13 | 0:24-0:27 |  | C | на фоне более слабой | M4+909.84/M5-98.84 | [5 empty] | 1.6
781 | 410 | 4609.09 | 2.12 / -9.07 | Коррозия | 11.19 | 16 | 5 | 21 | 25 | 0:59-1:05 |  | C | на фоне более слабой | M4+909.84/M5-98.83 | [5 empty] | 0.8
782 | 410 | 4609.28 | 2.31 / -8.88 | Коррозия | 11.19 | 16 | 8 | 17 | 25 | 2:07-2:12 |  | C | на фоне более слабой | M4+910.03/M5-98.64 | [5 empty] | 1.3
783 | 410 | 4609.5 | 2.52 / -8.67 | Коррозия | 11.19 | 16 | 14 | 17 | 19 | 0:53-0:58 |  | C | на фоне более слабой | M4+910.25/M5-98.43 | [5 empty] | 2.2
784 | 410 | 4609.91 | 2.93 / -8.25 | Коррозия | 11.19 | 16 | 5 | 19 | 25 | 0:00-0:06 |  | C |  | M4+910.66/M5-98.02 | [5 empty] | 0.8
785 | 410 | 4611.58 | 4.60 / -6.59 | Коррозия | 11.19 | 16 | 5 | 16 | 25 | 1:22-1:27 |  | C | на фоне более слабой | M4+912.33/M5-96.35 | [5 empty] | 0.8
786 | 410 | 4612.25 | 5.27 / -5.91 | Коррозия | 11.19 | 16 | 10 | 20 | 25 | 0:25-0:31 |  | C | на фоне более слабой | M4+913.00/M5-95.68 | [5 empty] | 1.6
787 | 410 | 4612.84 | 5.86 / -5.33 | Коррозия | 11.19 | 16 | 5 | 18 | 31 | 0:59-1:06 |  | C | на фоне более слабой | M4+913.59/M5-95.09 | [5 empty] | 0.8
788 | 410 | 4613.1 | 6.12 / -5.06 | Коррозия | 11.19 | 16 | 7 | 17 | 31 | 11:23-11:30 |  | C | на фоне более слабой | M4+913.85/M5-94.83 | [5 empty] | 1.1
789 | 410 | 4613.26 | 6.29 / -4.90 | Коррозия | 11.19 | 16 | 8 | 21 | 25 | 1:50-1:55 |  | C | на фоне более слабой | M4+914.01/M5-94.67 | [5 empty] | 1.3
790 | 410 | 4613.96 | 6.98 / -4.21 | Заводской дефект | 11.19 | 16 | 12 | 43 | 451 | 11:19-1:00 |  | C |  | M4+914.71/M5-93.97 | [5 empty] | 1.9
791 | 410 | 4614.04 | 7.07 / -4.12 | Заводской дефект | 11.19 | 16 | 8 | 24 | 113 | 1:15-1:40 |  | C |  | M4+914.79/M5-93.89 | [5 empty] | 1.3
792 | 410 | 4614.53 | 7.55 / -3.64 | Заводской дефект | 11.19 | 16 | 10 | 52 | 376 | 11:15-0:39 |  | C |  | M4+915.27/M5-93.40 | [5 empty] | 1.6
793 | 410 | 4615.11 | 8.13 / -3.06 | Коррозия | 11.19 | 16 | 5 | 16 | 19 | 3:58-4:02 |  | C | на фоне более слабой | M4+915.85/M5-92.82 | [5 empty] | 0.8
794 | 410 | 4616.88 | 9.90 / -1.29 | Коррозия | 11.19 | 16 | 11 | 20 | 31 | 9:39-9:46 |  | C |  | M4+917.63/M5-91.05 | [5 empty] | 1.8
795 | 410 | 4617.04 | 10.06 / -1.13 | Коррозия | 11.19 | 16 | 9 | 21 | 25 | 9:31-9:37 |  | C |  | M4+917.79/M5-90.89 | [5 empty] | 1.4
796 | 410 | 4617.89 | 10.91 / -0.28 | Коррозия | 11.19 | 16 | 5 | 18 | 25 | 11:25-11:30 |  | C |  | M4+918.63/M5-90.04 | [5 empty] | 0.8
797 | 410 | 4617.9 | 10.92 / -0.27 | Коррозия | 11.19 | 16 | 10 | 16 | 25 | 10:22-10:27 |  | C | на фоне более слабой | M4+918.64/M5-90.03 | [5 empty] | 1.6
| 411 | 4618.16 |  | Труба ПШ | 10.59 | 16 | 0 |  |  | 0.1 |  |  |  | M4+918.91/M5-89.77 | 1 | ТУ 20/28/40/48 | 461 | 588
799 | 411 | 4625.38 | 7.21 / -3.37 | Коррозия | 10.59 | 16 | 7 | 19 | 31 | 1:54-2:01 |  | C | на фоне более слабой | M4+926.13/M5-82.55 | [5 empty] | 1.1
800 | 411 | 4625.52 | 7.36 / -3.23 | Коррозия | 10.59 | 16 | 5 | 15 | 25 | 1:55-2:01 |  | C | на фоне более слабой | M4+926.27/M5-82.41 | [5 empty] | 0.8
| 412 | 4628.75 |  | Труба ПШ | 11.58 | 16 | 0 |  |  | 0.1 |  |  |  | M4+929.50/M5-79.18 | 1 | ТУ 20/28/40/48 | 461 | 588
802 | 412 | 4632 | 3.26 / -8.32 | Коррозия | 11.58 | 16 | 7 | 18 | 25 | 5:29-5:35 |  | C | на фоне более слабой | M4+932.75/M5-75.93 | [5 empty] | 1.1
803 | 412 | 4636.6 | 7.85 / -3.72 | Коррозия | 11.58 | 16 | 5 | 17 | 25 | 5:45-5:50 |  | C | на фоне более слабой | M4+937.35/M5-71.33 | [5 empty] | 0.8
| 413 | 4640.32 |  | Труба ПШ | 11.39 | 16 | 0 |  |  | 0.1 |  |  |  | M4+941.07/M5-67.61 | 1 | ТУ 20/28/40/48 | 461 | 588
805 | 413 | 4640.97 | 0.65 / -10.74 | Коррозия | 11.39 | 16 | 15 | 21 | 25 | 7:40-7:45 |  | C |  | M4+941.72/M5-66.96 | [5 empty] | 2.4
806 | 413 | 4642.3 | 1.98 / -9.41 | Коррозия | 11.39 | 16 | 5 | 16 | 25 | 2:30-2:36 |  | C | на фоне более слабой | M4+943.05/M5-65.62 | [5 empty] | 0.8
807 | 413 | 4642.83 | 2.50 / -8.89 | Коррозия | 11.39 | 16 | 5 | 22 | 31 | 2:46-2:53 |  | C | на фоне более слабой | M4+943.58/M5-65.10 | [5 empty] | 0.8
808 | 413 | 4643.18 | 2.86 / -8.54 | Коррозия | 11.39 | 16 | 5 | 19 | 31 | 8:53-9:00 |  | C | на фоне более слабой | M4+943.93/M5-64.75 | [5 empty] | 0.8
809 | 413 | 4643.33 | 3.00 / -8.39 | Коррозия | 11.39 | 16 | 7 | 20 | 25 | 8:39-8:45 |  | C | на фоне более слабой | M4+944.08/M5-64.60 | [5 empty] | 1.1
810 | 413 | 4643.33 | 3.01 / -8.38 | Коррозия | 11.39 | 16 | 5 | 19 | 25 | 1:55-2:01 |  | C | на фоне более слабой | M4+944.08/M5-64.60 | [5 empty] | 0.8
811 | 413 | 4643.72 | 3.40 / -7.99 | Коррозия | 11.39 | 16 | 8 | 19 | 31 | 8:22-8:29 |  | C | на фоне более слабой | M4+944.47/M5-64.21 | [5 empty] | 1.3
812 | 413 | 4644.41 | 4.08 / -7.31 | Коррозия | 11.39 | 16 | 8 | 19 | 25 | 8:28-8:33 |  | C | на фоне более слабой | M4+945.15/M5-63.52 | [5 empty] | 1.3
813 | 413 | 4644.54 | 4.22 / -7.18 | Коррозия | 11.39 | 16 | 5 | 26 | 13 | 3:18-3:21 |  | C | на фоне более слабой | M4+945.29/M5-63.39 | [5 empty] | 0.8
814 | 413 | 4644.83 | 4.50 / -6.89 | Коррозия | 11.39 | 16 | 6 | 22 | 31 | 2:54-3:01 |  | C | на фоне более слабой | M4+945.57/M5-63.10 | [5 empty] | 1
815 | 413 | 4644.89 | 4.56 / -6.83 | Коррозия | 11.39 | 16 | 9 | 20 | 31 | 8:59-9:06 |  | C | на фоне более слабой | M4+945.64/M5-63.04 | [5 empty] | 1.4
816 | 413 | 4644.96 | 4.63 / -6.76 | Коррозия | 11.39 | 16 | 5 | 19 | 25 | 8:29-8:35 |  | C | на фоне более слабой | M4+945.71/M5-62.97 | [5 empty] | 0.8
817 | 413 | 4645.44 | 5.11 / -6.28 | Коррозия | 11.39 | 16 | 7 | 16 | 25 | 8:52-8:57 |  | C | на фоне более слабой | M4+946.18/M5-62.49 | [5 empty] | 1.1
818 | 413 | 4646.13 | 5.81 / -5.59 | Коррозия | 11.39 | 16 | 8 | 20 | 25 | 8:00-8:05 |  | C | на фоне более слабой | M4+946.88/M5-61.80 | [5 empty] | 1.3
819 | 413 | 4646.35 | 6.03 / -5.37 | Коррозия | 11.39 | 16 | 14 | 20 | 25 | 6:37-6:42 |  | C |  | M4+947.10/M5-61.58 | [5 empty] | 2.2
820 | 413 | 4646.69 | 6.36 / -5.03 | Коррозия | 11.39 | 16 | 6 | 15 | 19 | 3:32-3:37 |  | C | на фоне более слабой | M4+947.44/M5-61.24 | [5 empty] | 1
821 | 413 | 4647.12 | 6.80 / -4.59 | Коррозия | 11.39 | 16 | 5 | 17 | 25 | 3:21-3:27 |  | C | на фоне более слабой | M4+947.87/M5-60.81 | [5 empty] | 0.8
822 | 413 | 4647.15 | 6.82 / -4.57 | Коррозия | 11.39 | 16 | 6 | 17 | 19 | 2:54-2:59 |  | C | на фоне более слабой | M4+947.90/M5-60.78 | [5 empty] | 1
823 | 413 | 4647.25 | 6.92 / -4.47 | Коррозия | 11.39 | 16 | 6 | 16 | 25 | 3:42-3:48 |  | C | на фоне более слабой | M4+948.00/M5-60.68 | [5 empty] | 1
824 | 413 | 4647.57 | 7.24 / -4.15 | Коррозия | 11.39 | 16 | 6 | 18 | 31 | 9:08-9:15 |  | C | на фоне более слабой | M4+948.32/M5-60.36 | [5 empty] | 1
825 | 413 | 4648.91 | 8.59 / -2.80 | Коррозия | 11.39 | 16 | 7 | 23 | 81 | 2:28-2:46 |  | C |  | M4+949.66/M5-59.02 | [5 empty] | 1.1
826 | 413 | 4649.06 | 8.73 / -2.66 | Коррозия | 11.39 | 16 | 6 | 17 | 25 | 3:32-3:38 |  | C | на фоне более слабой | M4+949.80/M5-58.87 | [5 empty] | 1
827 | 413 | 4649.29 | 8.97 / -2.43 | Коррозия | 11.39 | 16 | 7 | 20 | 25 | 2:59-3:04 |  | C | на фоне более слабой | M4+950.04/M5-58.64 | [5 empty] | 1.1
828 | 413 | 4649.35 | 9.03 / -2.37 | Коррозия | 11.39 | 16 | 9 | 25 | 13 | 3:35-3:38 |  | C | на фоне более слабой | M4+950.10/M5-58.58 | [5 empty] | 1.4
829 | 413 | 4649.4 | 9.07 / -2.32 | Коррозия | 11.39 | 16 | 6 | 18 | 25 | 2:08-2:14 |  | C | на фоне более слабой | M4+950.15/M5-58.53 | [5 empty] | 1
830 | 413 | 4649.49 | 9.17 / -2.23 | Коррозия | 11.39 | 16 | 7 | 22 | 13 | 3:38-3:41 |  | C | на фоне более слабой | M4+950.24/M5-58.44 | [5 empty] | 1.1
831 | 413 | 4649.61 | 9.29 / -2.10 | Коррозия | 11.39 | 16 | 7 | 18 | 25 | 8:08-8:14 |  | C | на фоне более слабой | M4+950.36/M5-58.32 | [5 empty] | 1.1
832 | 413 | 4649.74 | 9.42 / -1.98 | Коррозия | 11.39 | 16 | 8 | 20 | 13 | 3:28-3:31 |  | C | на фоне более слабой | M4+950.49/M5-58.19 | [5 empty] | 1.3
833 | 413 | 4649.83 | 9.51 / -1.88 | Коррозия | 11.39 | 16 | 10 | 24 | 13 | 4:00-4:03 |  | C | на фоне более слабой | M4+950.58/M5-58.10 | [5 empty] | 1.6
834 | 413 | 4650.08 | 9.76 / -1.64 | Коррозия | 11.39 | 16 | 12 | 40 | 13 | 1:52-1:55 |  | C | на фоне более слабой | M4+950.83/M5-57.85 | [5 empty] | 1.9
835 | 413 | 4650.24 | 9.92 / -1.47 | Коррозия | 11.39 | 16 | 5 | 16 | 25 | 8:22-8:28 |  | C | на фоне более слабой | M4+950.99/M5-57.69 | [5 empty] | 0.8
836 | 413 | 4650.35 | 10.03 / -1.36 | Коррозия | 11.39 | 16 | 6 | 21 | 13 | 2:57-3:00 |  | C | на фоне более слабой | M4+951.10/M5-57.58 | [5 empty] | 1
837 | 413 | 4650.39 | 10.07 / -1.32 | Коррозия | 11.39 | 16 | 7 | 19 | 31 | 8:04-8:11 |  | C | на фоне более слабой | M4+951.14/M5-57.54 | [5 empty] | 1.1
838 | 413 | 4650.68 | 10.36 / -1.03 | Коррозия | 11.39 | 16 | 5 | 18 | 25 | 2:08-2:14 |  | C | на фоне более слабой | M4+951.43/M5-57.25 | [5 empty] | 0.8
839 | 413 | 4650.77 | 10.45 / -0.95 | Коррозия | 11.39 | 16 | 7 | 25 | 13 | 3:44-3:46 |  | C | на фоне более слабой | M4+951.52/M5-57.16 | [5 empty] | 1.1
840 | 413 | 4650.84 | 10.52 / -0.88 | Коррозия | 11.39 | 16 | 9 | 25 | 13 | 3:35-3:38 |  | C | на фоне более слабой | M4+951.59/M5-57.09 | [5 empty] | 1.4
841 | 413 | 4650.97 | 10.65 / -0.74 | Коррозия | 11.39 | 16 | 10 | 18 | 19 | 2:22-2:26 |  | C | на фоне более слабой | M4+951.72/M5-56.96 | [5 empty] | 1.6
842 | 413 | 4651.02 | 10.70 / -0.70 | Коррозия | 11.39 | 16 | 5 | 18 | 25 | 3:44-3:49 |  | C | на фоне более слабой | M4+951.77/M5-56.91 | [5 empty] | 0.8
843 | 413 | 4651.09 | 10.76 / -0.63 | Коррозия | 11.39 | 16 | 12 | 18 | 19 | 7:15-7:19 |  | C | на фоне более слабой | M4+951.84/M5-56.84 | [5 empty] | 1.9
844 | 413 | 4651.15 | 10.83 / -0.56 | Коррозия | 11.39 | 16 | 5 | 18 | 31 | 6:58-7:05 |  | C | на фоне более слабой | M4+951.90/M5-56.78 | [5 empty] | 0.8
845 | 413 | 4651.22 | 10.90 / -0.49 | Коррозия | 11.39 | 16 | 7 | 20 | 25 | 6:25-6:31 |  | C | на фоне более слабой | M4+951.97/M5-56.71 | [5 empty] | 1.1
846 | 413 | 4651.36 | 11.04 / -0.35 | Коррозия | 11.39 | 16 | 5 | 18 | 25 | 3:52-3:58 |  | C | на фоне более слабой | M4+952.11/M5-56.57 | [5 empty] | 0.8
847 | 413 | 4651.46 | 11.13 / -0.26 | Коррозия | 11.39 | 16 | 5 | 17 | 19 | 3:20-3:24 |  | C | на фоне более слабой | M4+952.21/M5-56.47 | [5 empty] | 0.8
848 | 413 | 4651.64 | 11.32 / -0.08 | Коррозия | 11.39 | 16 | 8 | 22 | 31 | 6:27-6:34 |  | C |  | M4+952.39/M5-56.29 | [5 empty] | 1.3
| 414 | 4651.71 |  | Труба ПШ | 11.33 | 16 | 0 |  |  | 0 |  |  |  | M4+952.46/M5-56.21 | 1 | ТУ 20/28/40/48 | 461 | 588
850 | 414 | 4652.06 | 0.35 / -10.98 | Коррозия | 11.33 | 16 | 7 | 22 | 31 | 6:25-6:32 |  | C | на фоне более слабой | M4+952.81/M5-55.87 | [5 empty] | 1.1
851 | 414 | 4652.83 | 1.12 / -10.21 | Коррозия | 11.33 | 16 | 15 | 14 | 19 | 7:05-7:09 |  | C | на фоне более слабой | M4+953.58/M5-55.10 | [5 empty] | 2.4
852 | 414 | 4652.97 | 1.25 / -10.07 | Коррозия | 11.33 | 16 | 10 | 16 | 19 | 6:58-7:02 |  | C | на фоне более слабой | M4+953.72/M5-54.96 | [5 empty] | 1.6
853 | 414 | 4653.03 | 1.32 / -10.01 | Коррозия | 11.33 | 16 | 8 | 19 | 25 | 6:31-6:37 |  | C | на фоне более слабой | M4+953.78/M5-54.90 | [5 empty] | 1.3
854 | 414 | 4653.21 | 1.50 / -9.83 | Коррозия | 11.33 | 16 | 8 | 18 | 25 | 5:09-5:15 |  | C | на фоне более слабой | M4+953.96/M5-54.72 | [5 empty] | 1.3
855 | 414 | 4653.58 | 1.86 / -9.46 | Коррозия | 11.33 | 16 | 5 | 19 | 25 | 6:07-6:13 |  | C | на фоне более слабой | M4+954.33/M5-54.35 | [5 empty] | 0.8
856 | 414 | 4653.73 | 2.01 / -9.31 | Коррозия | 11.33 | 16 | 7 | 20 | 31 | 2:46-2:53 |  | C | на фоне более слабой | M4+954.48/M5-54.20 | [5 empty] | 1.1
857 | 414 | 4653.73 | 2.02 / -9.31 | Коррозия | 11.33 | 16 | 7 | 21 | 25 | 6:30-6:35 |  | C | на фоне более слабой | M4+954.48/M5-54.20 | [5 empty] | 1.1
858 | 414 | 4653.86 | 2.14 / -9.18 | Коррозия | 11.33 | 16 | 5 | 15 | 25 | 4:51-4:57 |  | C | на фоне более слабой | M4+954.61/M5-54.07 | [5 empty] | 0.8
859 | 414 | 4654.03 | 2.31 / -9.02 | Коррозия | 11.33 | 16 | 11 | 20 | 19 | 5:08-5:12 |  | C |  | M4+954.77/M5-53.90 | [5 empty] | 1.8
860 | 414 | 4654.61 | 2.89 / -8.43 | Коррозия | 11.33 | 16 | 5 | 16 | 19 | 6:27-6:31 |  | C | на фоне более слабой | M4+955.36/M5-53.32 | [5 empty] | 0.8
861 | 414 | 4654.63 | 2.91 / -8.41 | Коррозия | 11.33 | 16 | 7 | 20 | 38 | 3:17-3:25 |  | C | на фоне более слабой | M4+955.38/M5-53.30 | [5 empty] | 1.1
862 | 414 | 4654.71 | 3.00 / -8.33 | Коррозия | 11.33 | 16 | 6 | 14 | 19 | 5:09-5:14 |  | C | на фоне более слабой | M4+955.46/M5-53.22 | [5 empty] | 1
863 | 414 | 4655.15 | 3.43 / -7.90 | Коррозия | 11.33 | 16 | 8 | 22 | 13 | 3:08-3:11 |  | C | на фоне более слабой | M4+955.89/M5-52.78 | [5 empty] | 1.3
864 | 414 | 4655.45 | 3.74 / -7.59 | Коррозия | 11.33 | 16 | 8 | 18 | 25 | 3:03-3:08 |  | C | на фоне более слабой | M4+956.20/M5-52.48 | [5 empty] | 1.3
865 | 414 | 4656.02 | 4.31 / -7.02 | Коррозия | 11.33 | 16 | 10 | 16 | 25 | 6:17-6:22 |  | C | на фоне более слабой | M4+956.77/M5-51.91 | [5 empty] | 1.6
866 | 414 | 4656.03 | 4.31 / -7.01 | Коррозия | 11.33 | 16 | 7 | 19 | 25 | 7:08-7:13 |  | C | на фоне более слабой | M4+956.78/M5-51.90 | [5 empty] | 1.1
867 | 414 | 4656.19 | 4.47 / -6.85 | Коррозия | 11.33 | 16 | 9 | 18 | 31 | 7:16-7:23 |  | C | на фоне более слабой | M4+956.94/M5-51.74 | [5 empty] | 1.4
868 | 414 | 4656.19 | 4.48 / -6.85 | Коррозия | 11.33 | 16 | 7 | 18 | 25 | 6:27-6:32 |  | C | на фоне более слабой | M4+956.94/M5-51.74 | [5 empty] | 1.1
869 | 414 | 4656.93 | 5.21 / -6.11 | Коррозия | 11.33 | 16 | 11 | 17 | 31 | 5:23-5:30 |  | C | на фоне более слабой | M4+957.68/M5-51.00 | [5 empty] | 1.8
870 | 414 | 4657.15 | 5.43 / -5.90 | Коррозия | 11.33 | 16 | 6 | 18 | 31 | 5:35-5:42 |  | C | на фоне более слабой | M4+957.89/M5-50.78 | [5 empty] | 1
871 | 414 | 4657.16 | 5.45 / -5.88 | Коррозия | 11.33 | 16 | 12 | 21 | 25 | 2:57-3:03 |  | C | на фоне более слабой | M4+957.91/M5-50.77 | [5 empty] | 1.9
872 | 414 | 4658.42 | 6.70 / -4.62 | Коррозия | 11.33 | 16 | 6 | 19 | 31 | 5:56-6:03 |  | C | на фоне более слабой | M4+959.17/M5-49.51 | [5 empty] | 1
873 | 414 | 4658.43 | 6.72 / -4.61 | Коррозия | 11.33 | 16 | 5 | 15 | 25 | 4:22-4:27 |  | C | на фоне более слабой | M4+959.18/M5-49.49 | [5 empty] | 0.8
874 | 414 | 4658.55 | 6.83 / -4.49 | Коррозия | 11.33 | 16 | 8 | 20 | 31 | 4:33-4:40 |  | C | на фоне более слабой | M4+959.30/M5-49.38 | [5 empty] | 1.3
875 | 414 | 4658.61 | 6.90 / -4.43 | Коррозия | 11.33 | 16 | 7 | 15 | 25 | 6:15-6:21 |  | C | на фоне более слабой | M4+959.36/M5-49.32 | [5 empty] | 1.1
876 | 414 | 4658.67 | 6.96 / -4.37 | Коррозия | 11.33 | 16 | 5 | 18 | 25 | 7:03-7:09 |  | C | на фоне более слабой | M4+959.42/M5-49.26 | [5 empty] | 0.8
877 | 414 | 4658.75 | 7.04 / -4.29 | Коррозия | 11.33 | 16 | 6 | 17 | 25 | 5:23-5:29 |  | C | на фоне более слабой | M4+959.50/M5-49.18 | [5 empty] | 1
878 | 414 | 4658.9 | 7.18 / -4.15 | Коррозия | 11.33 | 16 | 7 | 18 | 31 | 2:53-3:00 |  | C | на фоне более слабой | M4+959.65/M5-49.03 | [5 empty] | 1.1
879 | 414 | 4659.43 | 7.72 / -3.61 | Коррозия | 11.33 | 16 | 10 | 19 | 25 | 7:23-7:29 |  | C | на фоне более слабой | M4+960.18/M5-48.50 | [5 empty] | 1.6
880 | 414 | 4659.65 | 7.94 / -3.39 | Коррозия | 11.33 | 16 | 10 | 22 | 25 | 4:30-4:36 |  | C | на фоне более слабой | M4+960.40/M5-48.28 | [5 empty] | 1.6
881 | 414 | 4660.35 | 8.63 / -2.69 | Коррозия | 11.33 | 16 | 9 | 18 | 25 | 6:56-7:02 |  | C | на фоне более слабой | M4+961.10/M5-47.58 | [5 empty] | 1.4
882 | 414 | 4661.12 | 9.41 / -1.92 | Коррозия | 11.33 | 16 | 9 | 18 | 31 | 6:31-6:38 |  | C | на фоне более слабой | M4+961.87/M5-46.80 | [5 empty] | 1.4
883 | 414 | 4661.31 | 9.59 / -1.74 | Коррозия | 11.33 | 16 | 5 | 16 | 25 | 5:14-5:19 |  | C | на фоне более слабой | M4+962.05/M5-46.62 | [5 empty] | 0.8
884 | 414 | 4661.89 | 10.18 / -1.15 | Коррозия | 11.33 | 16 | 6 | 29 | 13 | 7:16-7:19 |  | C | на фоне более слабой | M4+962.64/M5-46.03 | [5 empty] | 1
| 415 | 4663.04 |  | Труба ПШ | 11.62 | 16 | 0 |  |  | 0.1 |  |  |  | M4+963.79/M5-44.89 | 1 | ТУ 20/28/40/48 | 461 | 588
886 | 415 | 4665.82 | 2.78 / -8.84 | Коррозия | 11.62 | 16 | 6 | 14 | 19 | 8:18-8:22 |  | C | на фоне более слабой | M4+966.57/M5-42.10 | [5 empty] | 1
887 | 415 | 4666.1 | 3.06 / -8.56 | Коррозия | 11.62 | 16 | 5 | 15 | 38 | 0:45-0:53 |  | C | на фоне более слабой | M4+966.85/M5-41.83 | [5 empty] | 0.8
888 | 415 | 4667.66 | 4.62 / -7.00 | Коррозия | 11.62 | 16 | 5 | 16 | 25 | 11:01-11:07 |  | C | на фоне более слабой | M4+968.41/M5-40.26 | [5 empty] | 0.8
889 | 415 | 4668.35 | 5.31 / -6.31 | Коррозия | 11.62 | 16 | 6 | 19 | 31 | 8:04-8:11 |  | C | на фоне более слабой | M4+969.10/M5-39.58 | [5 empty] | 1
890 | 415 | 4668.62 | 5.58 / -6.05 | Коррозия | 11.62 | 16 | 5 | 18 | 25 | 0:10-0:15 |  | C | на фоне более слабой | M4+969.37/M5-39.31 | [5 empty] | 0.8
891 | 415 | 4669.05 | 6.01 / -5.61 | Коррозия | 11.62 | 16 | 6 | 16 | 25 | 11:36-11:42 |  | C | на фоне более слабой | M4+969.80/M5-38.88 | [5 empty] | 1
892 | 415 | 4669.25 | 6.21 / -5.42 | Коррозия | 11.62 | 16 | 5 | 18 | 25 | 1:26-1:31 |  | C | на фоне более слабой | M4+970.00/M5-38.68 | [5 empty] | 0.8
893 | 415 | 4670.04 | 7.00 / -4.62 | Коррозия | 11.62 | 16 | 6 | 20 | 25 | 2:04-2:09 |  | C | на фоне более слабой | M4+970.79/M5-37.89 | [5 empty] | 1
894 | 415 | 4670.63 | 7.59 / -4.03 | Коррозия | 11.62 | 16 | 5 | 19 | 31 | 1:43-1:50 |  | C | на фоне более слабой | M4+971.38/M5-37.30 | [5 empty] | 0.8
895 | 415 | 4670.94 | 7.90 / -3.73 | Коррозия | 11.62 | 16 | 6 | 17 | 31 | 2:08-2:15 |  | C | на фоне более слабой | M4+971.69/M5-36.99 | [5 empty] | 1
896 | 415 | 4672.08 | 9.04 / -2.59 | Коррозия | 11.62 | 16 | 8 | 19 | 25 | 0:38-0:44 |  | C | на фоне более слабой | M4+972.83/M5-35.85 | [5 empty] | 1.3
897 | 415 | 4672.12 | 9.08 / -2.55 | Коррозия | 11.62 | 16 | 12 | 19 | 19 | 0:15-0:20 |  | C | на фоне более слабой | M4+972.87/M5-35.81 | [5 empty] | 1.9
898 | 415 | 4673.14 | 10.10 / -1.53 | Технологический дефект | 11.62 | 16 | 0 | 33 | 25 | 1:10-1:16 |  | C |  | M4+973.89/M5-34.79 | [5 empty] | 0
899 | 415 | 4674.59 | 11.55 / -0.08 | Кластер коррозии | 11.62 | 16 | 6 | 37 | 263 | 10:48-11:47 |  | C | зона коррозии | M4+975.34/M5-33.34 | [5 empty] | 1
| 416 | 4674.66 |  | Труба ПШ | 11.4 | 16 | 0 |  |  | 0.2 |  |  |  | M4+975.41/M5-33.26 | 1 | ТУ 20/28/40/48 | 461 | 588
901 | 416 | 4686.01 | 11.34 / -0.06 | Коррозия | 11.4 | 16 | 6 | 21 | 31 | 6:25-6:32 |  | C | на фоне более слабой | M4+986.76/M5-21.92 | [5 empty] | 1
| 417 | 4686.06 |  | Труба ПШ | 11.52 | 16 | 0 |  |  | 0.5 |  |  |  | M4+986.81/M5-21.87 | 1 | ТУ 20/28/40/48 | 461 | 588
| 418 | 4697.58 |  | Труба ПШ | 11.05 | 16 | 0 |  |  | 0.1 |  |  | маркер | M4+998.33/M5-10.35 | 1 | ТУ 20/28/40/48 | 461 | 588
903 | 418 | 4698.14 | 0.56 / -10.49 | Коррозия | 11.05 | 16 | 5 | 20 | 31 | 9:13-9:20 |  | C |  | M4+998.89/M5-9.79 | [5 empty] | 0.8
904 | 418 | 4700.32 | 2.74 / -8.31 | Коррозия | 11.05 | 16 | 8 | 21 | 25 | 4:31-4:37 |  | C | на фоне более слабой | M4+1001.06/M5-7.61 | [5 empty] | 1.3
905 | 418 | 4700.99 | 3.42 / -7.63 | Коррозия | 11.05 | 16 | 8 | 19 | 19 | 8:08-8:12 |  | C |  | M4+1001.74/M5-6.93 | [5 empty] | 1.3
906 | 418 | 4701.35 | 3.77 / -7.28 | Коррозия | 11.05 | 16 | 6 | 21 | 69 | 8:42-8:57 |  | C |  | M4+1002.10/M5-6.58 | [5 empty] | 1
907 | 418 | 4703.41 | 5.83 / -5.22 | Коррозия | 11.05 | 16 | 7 | 18 | 31 | 10:15-10:22 |  | C | на фоне более слабой | M4+1004.16/M5-4.52 | [5 empty] | 1.1
908 | 418 | 4704.89 | 7.31 / -3.74 | Коррозия | 11.05 | 16 | 7 | 18 | 44 | 7:43-7:53 |  | C |  | M4+1005.64/M5-3.04 | [5 empty] | 1.1
909 | 418 | 4706.19 | 8.61 / -2.44 | Коррозия | 11.05 | 16 | 10 | 24 | 100 | 9:11-9:34 |  | C |  | M4+1006.94/M5-1.74 | [5 empty] | 1.6
910 | 418 | 4707.01 | 9.43 / -1.62 | Коррозия | 11.05 | 16 | 10 | 20 | 19 | 6:08-6:13 |  | C | на фоне более слабой | M4+1007.76/M5-0.92 | [5 empty] | 1.6
| 419 | 4708.63 |  | Труба ПШ | 11.32 | 16 | 0 |  |  | 0.1 |  |  |  | M5+0.70/M6-580.81 | 1 | ТУ 20/28/40/48 | 461 | 588
912 | 419 | 4709.05 | 0.42 / -10.90 | Коррозия | 11.32 | 16 | 6 | 15 | 25 | 3:17-3:22 |  | C | на фоне более слабой | M5+1.12/M6-580.38 | [5 empty] | 1
913 | 419 | 4711.15 | 2.52 / -8.80 | Коррозия | 11.32 | 16 | 5 | 14 | 25 | 1:13-1:19 |  | C | на фоне более слабой | M5+3.22/M6-578.29 | [5 empty] | 0.8
914 | 419 | 4711.38 | 2.75 / -8.57 | Коррозия | 11.32 | 16 | 6 | 17 | 25 | 1:06-1:12 |  | C | на фоне более слабой | M5+3.45/M6-578.06 | [5 empty] | 1
915 | 419 | 4713.18 | 4.55 / -6.78 | Коррозия | 11.32 | 16 | 16 | 30 | 63 | 3:55-4:09 |  | C |  | M5+5.25/M6-576.26 | [5 empty] | 2.6
916 | 419 | 4713.51 | 4.88 / -6.44 | Коррозия | 11.32 | 16 | 11 | 19 | 25 | 3:27-3:32 |  | C | на фоне более слабой | M5+5.58/M6-575.93 | [5 empty] | 1.8
917 | 419 | 4714.45 | 5.82 / -5.50 | Коррозия | 11.32 | 16 | 11 | 17 | 25 | 3:21-3:27 |  | C | на фоне более слабой | M5+6.52/M6-574.98 | [5 empty] | 1.8
918 | 419 | 4715.61 | 6.98 / -4.34 | Коррозия | 11.32 | 16 | 5 | 17 | 25 | 4:45-4:51 |  | C | на фоне более слабой | M5+7.68/M6-573.82 | [5 empty] | 0.8
919 | 419 | 4717.41 | 8.78 / -2.54 | Коррозия | 11.32 | 16 | 5 | 16 | 25 | 4:24-4:30 |  | C | на фоне более слабой | M5+9.48/M6-572.02 | [5 empty] | 0.8
920 | 419 | 4717.74 | 9.11 / -2.21 | Коррозия | 11.32 | 16 | 6 | 20 | 25 | 3:37-3:42 |  | C | на фоне более слабой | M5+9.81/M6-571.69 | [5 empty] | 1
921 | 419 | 4718.44 | 9.82 / -1.51 | Коррозия | 11.32 | 16 | 11 | 22 | 38 | 3:38-3:46 |  | C | на фоне более слабой | M5+10.52/M6-570.99 | [5 empty] | 1.8
922 | 419 | 4718.52 | 9.89 / -1.44 | Коррозия | 11.32 | 16 | 11 | 19 | 25 | 5:09-5:15 |  | C | на фоне более слабой | M5+10.59/M6-570.92 | [5 empty] | 1.8
923 | 419 | 4718.56 | 9.93 / -1.39 | Коррозия | 11.32 | 16 | 6 | 14 | 19 | 5:38-5:42 |  | C | на фоне более слабой | M5+10.63/M6-570.87 | [5 empty] | 1
924 | 419 | 4718.6 | 9.98 / -1.35 | Коррозия | 11.32 | 16 | 14 | 24 | 31 | 5:00-5:07 |  | C | на фоне более слабой | M5+10.68/M6-570.83 | [5 empty] | 2.2
925 | 419 | 4718.73 | 10.10 / -1.22 | Коррозия | 11.32 | 16 | 9 | 21 | 31 | 3:14-3:21 |  | C | на фоне более слабой | M5+10.80/M6-570.71 | [5 empty] | 1.4
926 | 419 | 4718.74 | 10.12 / -1.21 | Коррозия | 11.32 | 16 | 8 | 20 | 25 | 4:45-4:51 |  | C | на фоне более слабой | M5+10.82/M6-570.69 | [5 empty] | 1.3
927 | 419 | 4719.07 | 10.44 / -0.88 | Коррозия | 11.32 | 16 | 5 | 18 | 25 | 3:59-4:05 |  | C | на фоне более слабой | M5+11.14/M6-570.36 | [5 empty] | 0.8
928 | 419 | 4719.26 | 10.64 / -0.69 | Коррозия | 11.32 | 16 | 8 | 18 | 25 | 5:38-5:43 |  | C | на фоне более слабой | M5+11.34/M6-570.17 | [5 empty] | 1.3
929 | 419 | 4719.3 | 10.67 / -0.65 | Коррозия | 11.32 | 16 | 13 | 16 | 19 | 5:46-5:50 |  | C | на фоне более слабой | M5+11.37/M6-570.13 | [5 empty] | 2.1
930 | 419 | 4719.56 | 10.93 / -0.39 | Коррозия | 11.32 | 16 | 7 | 19 | 31 | 5:33-5:40 |  | C | на фоне более слабой | M5+11.63/M6-569.88 | [5 empty] | 1.1
931 | 419 | 4719.68 | 11.05 / -0.27 | Коррозия | 11.32 | 16 | 8 | 18 | 19 | 5:30-5:35 |  | C | на фоне более слабой | M5+11.75/M6-569.75 | [5 empty] | 1.3
| 420 | 4719.95 |  | Труба ПШ | 11.6 | 16 | 0 |  |  | 0.1 |  |  |  | M5+12.02/M6-569.48 | 1 | ТУ 20/28/40/48 | 461 | 588
933 | 420 | 4720.04 | 0.09 / -11.51 | Коррозия | 11.6 | 16 | 8 | 21 | 63 | 11:33-11:47 |  | C |  | M5+12.11/M6-569.40 | [5 empty] | 1.3
934 | 420 | 4720.53 | 0.58 / -11.02 | Коррозия | 11.6 | 16 | 12 | 17 | 19 | 1:05-1:09 |  | C | на фоне более слабой | M5+12.60/M6-568.90 | [5 empty] | 1.9
935 | 420 | 4720.88 | 0.93 / -10.67 | Коррозия | 11.6 | 16 | 7 | 16 | 19 | 0:04-0:08 |  | C | на фоне более слабой | M5+12.96/M6-568.55 | [5 empty] | 1.1
936 | 420 | 4720.96 | 1.00 / -10.59 | Коррозия | 11.6 | 16 | 8 | 16 | 19 | 11:57-0:01 |  | C | на фоне более слабой | M5+13.03/M6-568.48 | [5 empty] | 1.3
937 | 420 | 4721.15 | 1.19 / -10.40 | Коррозия | 11.6 | 16 | 6 | 14 | 19 | 0:07-0:11 |  | C | на фоне более слабой | M5+13.22/M6-568.29 | [5 empty] | 1
938 | 420 | 4721.21 | 1.26 / -10.34 | Коррозия | 11.6 | 16 | 6 | 14 | 19 | 1:26-1:30 |  | C | на фоне более слабой | M5+13.28/M6-568.23 | [5 empty] | 1
939 | 420 | 4721.31 | 1.36 / -10.24 | Коррозия | 11.6 | 16 | 8 | 19 | 31 | 5:08-5:15 |  | C | на фоне более слабой | M5+13.38/M6-568.13 | [5 empty] | 1.3
940 | 420 | 4722.04 | 2.09 / -9.51 | Коррозия | 11.6 | 16 | 7 | 15 | 19 | 5:32-5:36 |  | C | на фоне более слабой | M5+14.11/M6-567.39 | [5 empty] | 1.1
941 | 420 | 4722.13 | 2.18 / -9.42 | Коррозия | 11.6 | 16 | 10 | 18 | 25 | 1:08-1:13 |  | C | на фоне более слабой | M5+14.20/M6-567.31 | [5 empty] | 1.6
942 | 420 | 4722.16 | 2.20 / -9.39 | Коррозия | 11.6 | 16 | 9 | 17 | 25 | 5:52-5:57 |  | C | на фоне более слабой | M5+14.23/M6-567.28 | [5 empty] | 1.4
943 | 420 | 4723.91 | 3.96 / -7.64 | Коррозия | 11.6 | 16 | 9 | 20 | 50 | 3:11-3:22 |  | C | на фоне более слабой | M5+15.98/M6-565.53 | [5 empty] | 1.4
944 | 420 | 4726.48 | 6.52 / -5.07 | Коррозия | 11.6 | 16 | 5 | 17 | 25 | 5:50-5:56 |  | C | на фоне более слабой | M5+18.55/M6-562.96 | [5 empty] | 0.8
945 | 420 | 4726.68 | 6.73 / -4.87 | Коррозия | 11.6 | 16 | 16 | 39 | 125 | 6:18-6:46 |  | C |  | M5+18.75/M6-562.75 | [5 empty] | 2.6
946 | 420 | 4728.89 | 8.94 / -2.66 | Коррозия | 11.6 | 16 | 9 | 16 | 19 | 5:02-5:07 |  | C |  | M5+20.97/M6-560.54 | [5 empty] | 1.4
947 | 420 | 4730.56 | 10.61 / -0.99 | Коррозия | 11.6 | 16 | 8 | 18 | 31 | 1:22-1:29 |  | C | на фоне более слабой | M5+22.64/M6-558.87 | [5 empty] | 1.3
948 | 420 | 4730.98 | 11.03 / -0.56 | Коррозия | 11.6 | 16 | 6 | 18 | 25 | 6:45-6:51 |  | C | на фоне более слабой | M5+23.06/M6-558.45 | [5 empty] | 1
949 | 420 | 4731.45 | 11.50 / -0.10 | Коррозия | 11.6 | 16 | 6 | 16 | 25 | 6:18-6:24 |  | C |  | M5+23.52/M6-557.98 | [5 empty] | 1
| 421 | 4731.55 |  | Труба ПШ | 11.47 | 16 | 0 |  |  | 0.1 |  |  |  | M5+23.62/M6-557.89 | 1 | ТУ 20/28/40/48 | 461 | 588
951 | 421 | 4733.54 | 2.00 / -9.47 | Коррозия | 11.47 | 16 | 5 | 15 | 25 | 4:17-4:23 |  | C | на фоне более слабой | M5+25.62/M6-555.89 | [5 empty] | 0.8
952 | 421 | 4733.6 | 2.05 / -9.42 | Коррозия | 11.47 | 16 | 6 | 17 | 25 | 3:53-3:59 |  | C | на фоне более слабой | M5+25.67/M6-555.84 | [5 empty] | 1
953 | 421 | 4733.7 | 2.15 / -9.32 | Коррозия | 11.47 | 16 | 10 | 16 | 25 | 6:27-6:32 |  | C | на фоне более слабой | M5+25.77/M6-555.74 | [5 empty] | 1.6
954 | 421 | 4733.93 | 2.38 / -9.09 | Коррозия | 11.47 | 16 | 5 | 15 | 25 | 4:17-4:23 |  | C | на фоне более слабой | M5+26.00/M6-555.51 | [5 empty] | 0.8
955 | 421 | 4733.94 | 2.39 / -9.07 | Коррозия | 11.47 | 16 | 5 | 20 | 38 | 3:42-3:51 |  | C | на фоне более слабой | M5+26.01/M6-555.50 | [5 empty] | 0.8
956 | 421 | 4734.16 | 2.61 / -8.85 | Коррозия | 11.47 | 16 | 14 | 24 | 38 | 5:00-5:08 |  | C | на фоне более слабой | M5+26.23/M6-555.27 | [5 empty] | 2.2
957 | 421 | 4734.33 | 2.78 / -8.69 | Коррозия | 11.47 | 16 | 16 | 26 | 44 | 1:31-1:41 |  | C | на фоне более слабой | M5+26.40/M6-555.11 | [5 empty] | 2.6
958 | 421 | 4734.82 | 3.28 / -8.19 | Коррозия | 11.47 | 16 | 13 | 18 | 38 | 2:01-2:09 |  | C | на фоне более слабой | M5+26.90/M6-554.61 | [5 empty] | 2.1
959 | 421 | 4734.93 | 3.38 / -8.09 | Коррозия | 11.47 | 16 | 15 | 17 | 25 | 1:54-2:00 |  | C | на фоне более слабой | M5+27.00/M6-554.51 | [5 empty] | 2.4
960 | 421 | 4734.98 | 3.43 / -8.03 | Коррозия | 11.47 | 16 | 10 | 24 | 31 | 4:47-4:54 |  | C | на фоне более слабой | M5+27.05/M6-554.46 | [5 empty] | 1.6
961 | 421 | 4735.46 | 3.92 / -7.55 | Коррозия | 11.47 | 16 | 9 | 19 | 25 | 4:05-4:10 |  | C | на фоне более слабой | M5+27.54/M6-553.97 | [5 empty] | 1.4
962 | 421 | 4735.57 | 4.02 / -7.45 | Коррозия | 11.47 | 16 | 10 | 22 | 31 | 4:48-4:55 |  | C | на фоне более слабой | M5+27.64/M6-553.87 | [5 empty] | 1.6
963 | 421 | 4735.74 | 4.19 / -7.28 | Коррозия | 11.47 | 16 | 5 | 17 | 19 | 1:50-1:54 |  | C | на фоне более слабой | M5+27.81/M6-553.70 | [5 empty] | 0.8
964 | 421 | 4735.88 | 4.34 / -7.13 | Коррозия | 11.47 | 16 | 5 | 17 | 19 | 4:37-4:41 |  | C | на фоне более слабой | M5+27.96/M6-553.55 | [5 empty] | 0.8
965 | 421 | 4735.93 | 4.38 / -7.09 | Коррозия | 11.47 | 16 | 5 | 16 | 25 | 3:13-3:18 |  | C | на фоне более слабой | M5+28.00/M6-553.51 | [5 empty] | 0.8
966 | 421 | 4736.11 | 4.56 / -6.90 | Коррозия | 11.47 | 16 | 7 | 19 | 25 | 5:05-5:11 |  | C | на фоне более слабой | M5+28.18/M6-553.32 | [5 empty] | 1.1
967 | 421 | 4736.24 | 4.69 / -6.78 | Коррозия | 11.47 | 16 | 6 | 18 | 25 | 4:48-4:54 |  | C | на фоне более слабой | M5+28.31/M6-553.20 | [5 empty] | 1
968 | 421 | 4737.34 | 5.79 / -5.68 | Коррозия | 11.47 | 16 | 9 | 18 | 25 | 4:44-4:50 |  | C | на фоне более слабой | M5+29.41/M6-552.10 | [5 empty] | 1.4
969 | 421 | 4737.63 | 6.08 / -5.39 | Коррозия | 11.47 | 16 | 8 | 19 | 31 | 4:43-4:50 |  | C | на фоне более слабой | M5+29.70/M6-551.81 | [5 empty] | 1.3
970 | 421 | 4737.96 | 6.42 / -5.05 | Коррозия | 11.47 | 16 | 7 | 18 | 25 | 4:00-4:06 |  | C | на фоне более слабой | M5+30.04/M6-551.47 | [5 empty] | 1.1
971 | 421 | 4738.21 | 6.66 / -4.81 | Коррозия | 11.47 | 16 | 7 | 17 | 25 | 3:13-3:18 |  | C | на фоне более слабой | M5+30.28/M6-551.23 | [5 empty] | 1.1
972 | 421 | 4738.25 | 6.70 / -4.77 | Коррозия | 11.47 | 16 | 6 | 13 | 19 | 2:46-2:50 |  | C | на фоне более слабой | M5+30.32/M6-551.19 | [5 empty] | 1
973 | 421 | 4738.46 | 6.92 / -4.55 | Коррозия | 11.47 | 16 | 8 | 19 | 25 | 3:20-3:25 |  | C | на фоне более слабой | M5+30.54/M6-550.97 | [5 empty] | 1.3
974 | 421 | 4738.54 | 6.99 / -4.48 | Коррозия | 11.47 | 16 | 10 | 18 | 19 | 3:39-3:44 |  | C | на фоне более слабой | M5+30.61/M6-550.90 | [5 empty] | 1.6
975 | 421 | 4738.74 | 7.19 / -4.28 | Коррозия | 11.47 | 16 | 7 | 17 | 19 | 2:09-2:14 |  | C | на фоне более слабой | M5+30.81/M6-550.70 | [5 empty] | 1.1
976 | 421 | 4739.05 | 7.50 / -3.97 | Коррозия | 11.47 | 16 | 8 | 16 | 25 | 2:08-2:14 |  | C | на фоне более слабой | M5+31.12/M6-550.39 | [5 empty] | 1.3
977 | 421 | 4739.21 | 7.66 / -3.81 | Коррозия | 11.47 | 16 | 5 | 17 | 25 | 5:07-5:12 |  | C |  | M5+31.28/M6-550.23 | [5 empty] | 0.8
978 | 421 | 4739.38 | 7.83 / -3.64 | Коррозия | 11.47 | 16 | 5 | 16 | 25 | 4:36-4:41 |  | C |  | M5+31.45/M6-550.06 | [5 empty] | 0.8
979 | 421 | 4739.38 | 7.83 / -3.64 | Коррозия | 11.47 | 16 | 10 | 20 | 13 | 2:18-2:21 |  | C | на фоне более слабой | M5+31.45/M6-550.06 | [5 empty] | 1.6
980 | 421 | 4739.68 | 8.13 / -3.34 | Коррозия | 11.47 | 16 | 7 | 16 | 19 | 4:38-4:43 |  | C |  | M5+31.75/M6-549.76 | [5 empty] | 1.1
981 | 421 | 4739.84 | 8.29 / -3.17 | Коррозия | 11.47 | 16 | 6 | 17 | 25 | 2:57-3:03 |  | C | на фоне более слабой | M5+31.91/M6-549.60 | [5 empty] | 1
982 | 421 | 4739.96 | 8.42 / -3.05 | Коррозия | 11.47 | 16 | 7 | 17 | 25 | 4:34-4:40 |  | C | на фоне более слабой | M5+32.04/M6-549.47 | [5 empty] | 1.1
983 | 421 | 4740.12 | 8.58 / -2.89 | Коррозия | 11.47 | 16 | 5 | 18 | 19 | 3:14-3:18 |  | C | на фоне более слабой | M5+32.20/M6-549.31 | [5 empty] | 0.8
984 | 421 | 4740.46 | 8.92 / -2.55 | Коррозия | 11.47 | 16 | 7 | 16 | 19 | 3:46-3:51 |  | C | на фоне более слабой | M5+32.54/M6-548.97 | [5 empty] | 1.1
985 | 421 | 4740.47 | 8.92 / -2.55 | Коррозия | 11.47 | 16 | 10 | 20 | 25 | 6:31-6:37 |  | C | на фоне более слабой | M5+32.54/M6-548.97 | [5 empty] | 1.6
986 | 421 | 4740.65 | 9.11 / -2.36 | Коррозия | 11.47 | 16 | 8 | 20 | 31 | 2:25-2:32 |  | C | на фоне более слабой | M5+32.73/M6-548.78 | [5 empty] | 1.3
987 | 421 | 4740.73 | 9.18 / -2.29 | Коррозия | 11.47 | 16 | 9 | 17 | 31 | 3:03-3:10 |  | C | на фоне более слабой | M5+32.80/M6-548.71 | [5 empty] | 1.4
988 | 421 | 4741.33 | 9.79 / -1.68 | Коррозия | 11.47 | 16 | 10 | 18 | 31 | 3:10-3:17 |  | C | на фоне более слабой | M5+33.41/M6-548.10 | [5 empty] | 1.6
989 | 421 | 4741.56 | 10.01 / -1.45 | Коррозия | 11.47 | 16 | 6 | 16 | 19 | 8:01-8:05 |  | C | на фоне более слабой | M5+33.63/M6-547.87 | [5 empty] | 1
990 | 421 | 4741.93 | 10.38 / -1.08 | Кластер коррозии | 11.47 | 16 | 9 | 31 | 131 | 2:14-2:43 |  | C | зона коррозии | M5+34.00/M6-547.50 | [5 empty] | 1.4
| 422 | 4743.01 |  | Труба ПШ | 9.1 | 16 | 0 |  |  | 0.1 |  |  |  | M5+35.09/M6-546.42 | 1 | ТУ 20/28/40/48 | 461 | 588
992 | 422 | 4743.22 | 0.21 / -8.90 | Коррозия | 9.1 | 16 | 10 | 18 | 31 | 11:15-11:22 |  | C | на фоне более слабой | M5+35.29/M6-546.22 | [5 empty] | 1.6
993 | 422 | 4743.47 | 0.46 / -8.65 | Коррозия | 9.1 | 16 | 5 | 16 | 31 | 11:07-11:14 |  | C | на фоне более слабой | M5+35.54/M6-545.97 | [5 empty] | 0.8
994 | 422 | 4743.61 | 0.59 / -8.51 | Коррозия | 9.1 | 16 | 5 | 14 | 19 | 11:00-11:04 |  | C | на фоне более слабой | M5+35.68/M6-545.83 | [5 empty] | 0.8
| 423 | 4752.12 |  | Труба ПШ | 11.41 | 16 | 0 |  |  | 0.2 |  |  |  | M5+44.19/M6-537.32 | 1 | ТУ 20/28/40/48 | 461 | 588
996 | 423 | 4755.73 | 3.61 / -7.79 | Коррозия | 11.41 | 16 | 6 | 15 | 25 | 5:19-5:25 |  | C | на фоне более слабой | M5+47.80/M6-533.71 | [5 empty] | 1
997 | 423 | 4755.78 | 3.66 / -7.74 | Коррозия | 11.41 | 16 | 8 | 15 | 19 | 2:00-2:04 |  | C | на фоне более слабой | M5+47.85/M6-533.65 | [5 empty] | 1.3
998 | 423 | 4756.29 | 4.17 / -7.23 | Коррозия | 11.41 | 16 | 12 | 16 | 25 | 1:02-1:08 |  | C | на фоне более слабой | M5+48.36/M6-533.15 | [5 empty] | 1.9
999 | 423 | 4756.79 | 4.67 / -6.74 | Коррозия | 11.41 | 16 | 10 | 20 | 31 | 1:16-1:23 |  | C | на фоне более слабой | M5+48.86/M6-532.65 | [5 empty] | 1.6
1000 | 423 | 4756.86 | 4.74 / -6.66 | Коррозия | 11.41 | 16 | 15 | 20 | 25 | 3:31-3:37 |  | C | на фоне более слабой | M5+48.93/M6-532.57 | [5 empty] | 2.4
1001 | 423 | 4757.22 | 5.10 / -6.31 | Коррозия | 11.41 | 16 | 7 | 14 | 19 | 3:52-3:56 |  | C | на фоне более слабой | M5+49.29/M6-532.22 | [5 empty] | 1.1
1002 | 423 | 4757.22 | 5.11 / -6.30 | Коррозия | 11.41 | 16 | 7 | 15 | 25 | 3:27-3:32 |  | C | на фоне более слабой | M5+49.30/M6-532.21 | [5 empty] | 1.1
1003 | 423 | 4757.42 | 5.31 / -6.10 | Коррозия | 11.41 | 16 | 10 | 16 | 19 | 3:27-3:31 |  | C | на фоне более слабой | M5+49.50/M6-532.01 | [5 empty] | 1.6
1004 | 423 | 4757.52 | 5.40 / -6.01 | Коррозия | 11.41 | 16 | 18 | 16 | 25 | 3:55-4:00 |  | C | на фоне более слабой | M5+49.59/M6-531.92 | [5 empty] | 2.9
1005 | 423 | 4757.71 | 5.60 / -5.81 | Коррозия | 11.41 | 16 | 6 | 16 | 25 | 4:06-4:12 |  | C | на фоне более слабой | M5+49.79/M6-531.72 | [5 empty] | 1
1006 | 423 | 4758.47 | 6.35 / -5.06 | Коррозия | 11.41 | 16 | 12 | 14 | 25 | 2:42-2:47 |  | C | на фоне более слабой | M5+50.54/M6-530.97 | [5 empty] | 1.9
1007 | 423 | 4758.67 | 6.55 / -4.86 | Коррозия | 11.41 | 16 | 8 | 18 | 25 | 5:21-5:26 |  | C | на фоне более слабой | M5+50.74/M6-530.77 | [5 empty] | 1.3
1008 | 423 | 4758.81 | 6.70 / -4.71 | Коррозия | 11.41 | 16 | 6 | 16 | 25 | 3:17-3:22 |  | C |  | M5+50.89/M6-530.62 | [5 empty] | 1
1009 | 423 | 4759.12 | 7.00 / -4.40 | Коррозия | 11.41 | 16 | 5 | 18 | 19 | 1:17-1:22 |  | C | на фоне более слабой | M5+51.19/M6-530.31 | [5 empty] | 0.8
1010 | 423 | 4759.53 | 7.41 / -3.99 | Коррозия | 11.41 | 16 | 5 | 16 | 19 | 1:15-1:19 |  | C | на фоне более слабой | M5+51.60/M6-529.91 | [5 empty] | 0.8
1011 | 423 | 4760.58 | 8.46 / -2.94 | Коррозия | 11.41 | 16 | 6 | 14 | 25 | 0:55-1:00 |  | C |  | M5+52.65/M6-528.85 | [5 empty] | 1
1012 | 423 | 4760.61 | 8.49 / -2.92 | Коррозия | 11.41 | 16 | 5 | 17 | 25 | 6:27-6:32 |  | C | на фоне более слабой | M5+52.68/M6-528.83 | [5 empty] | 0.8
1013 | 423 | 4760.78 | 8.66 / -2.75 | Коррозия | 11.41 | 16 | 7 | 22 | 38 | 0:55-1:03 |  | C | на фоне более слабой | M5+52.85/M6-528.66 | [5 empty] | 1.1
| 424 | 4763.52 |  | Труба ПШ | 11.03 | 16 | 0 |  |  | 0.6 |  |  |  | M5+55.60/M6-525.91 | 1 | ТУ 20/28/40/48 | 461 | 588
1015 | 424 | 4767.42 | 3.89 / -7.13 | Коррозия | 11.03 | 16 | 14 | 16 | 25 | 2:47-2:53 |  | C | на фоне более слабой | M5+59.49/M6-522.02 | [5 empty] | 2.2
1016 | 424 | 4767.55 | 4.03 / -7.00 | Коррозия | 11.03 | 16 | 12 | 17 | 25 | 2:36-2:42 |  | C | на фоне более слабой | M5+59.62/M6-521.89 | [5 empty] | 1.9
1017 | 424 | 4770.64 | 7.12 / -3.91 | Коррозия | 11.03 | 16 | 13 | 19 | 25 | 3:14-3:20 |  | C | на фоне более слабой | M5+62.71/M6-518.79 | [5 empty] | 2.1
1018 | 424 | 4774.13 | 10.60 / -0.43 | Заводской дефект | 11.03 | 16 | 5 | 14 | 25 | 8:33-8:39 |  | C |  | M5+66.20/M6-515.31 | [5 empty] | 0.8
1019 | 424 | 4774.31 | 10.79 / -0.24 | Заводской дефект | 11.03 | 16 | 7 | 22 | 38 | 8:30-8:39 |  | C |  | M5+66.39/M6-515.12 | [5 empty] | 1.1
| 425 | 4774.55 |  | Труба ПШ | 11.54 | 16 | 0 |  |  | 0.1 |  |  |  | M5+66.62/M6-514.88 | 1 | ТУ 20/28/40/48 | 461 | 588
1021 | 425 | 4784.71 | 10.16 / -1.38 | Коррозия | 11.54 | 16 | 8 | 12 | 19 | 8:02-8:07 |  | C | на фоне более слабой | M5+76.79/M6-504.72 | [5 empty] | 1.3
1022 | 425 | 4785.98 | 11.43 / -0.12 | Технологический дефект | 11.54 | 16 | 5 | 15 | 19 | 8:52-8:56 |  | C |  | M5+78.05/M6-503.46 | [5 empty] | 0.8
| 426 | 4786.1 |  | Труба ПШ | 11.36 | 16 | 0 |  |  | 0.5 |  |  |  | M5+78.17/M6-503.34 | 1 | ТУ 20/28/40/48 | 461 | 588
1024 | 426 | 4787.33 | 1.23 / -10.13 | Коррозия | 11.36 | 16 | 6 | 15 | 25 | 8:33-8:39 |  | C | на фоне более слабой | M5+79.40/M6-502.11 | [5 empty] | 1
| 427 | 4797.46 |  | Труба ПШ | 11.55 | 16 | 0 |  |  | 0.3 |  |  |  | M5+89.53/M6-491.98 | 1 | ТУ 20/28/40/48 | 461 | 588
1026 | 427 | 4798.33 | 0.87 / -10.68 | Коррозия | 11.55 | 16 | 5 | 16 | 25 | 3:41-3:46 |  | C |  | M5+90.40/M6-491.10 | [5 empty] | 0.8
1027 | 427 | 4799.87 | 2.41 / -9.15 | Коррозия | 11.55 | 16 | 8 | 17 | 25 | 7:55-8:01 |  | C |  | M5+91.94/M6-489.57 | [5 empty] | 1.3
| 428 | 4809.01 |  | Труба ПШ | 11.53 | 16 | 0 |  |  | 0.3 |  |  |  | M5+101.08/M6-480.42 | 1 | ТУ 20/28/40/48 | 461 | 588
| 429 | 4820.55 |  | Труба ПШ | 11.5 | 16 | 0 |  |  | 0.5 |  |  |  | M5+112.62/M6-468.89 | 1 | ТУ 20/28/40/48 | 461 | 588
| 430 | 4832.05 |  | Труба ПШ | 11.49 | 16 | 0 |  |  | 0.3 |  |  |  | M5+124.12/M6-457.39 | 1 | ТУ 20/28/40/48 | 461 | 588
1029 | 430 | 4834.61 | 2.57 / -8.93 | Коррозия | 11.49 | 16 | 7 | 16 | 25 | 7:47-7:53 |  | C |  | M5+126.68/M6-454.82 | [5 empty] | 1.1
1030 | 430 | 4837.17 | 5.12 / -6.37 | Аномалия продольного шва | 11.49 | 16 | 0 | 399 | 20 | 2:48-2:50 |  | C | нарушение формы продольного шва | M5+129.24/M6-452.27 | [5 empty] | 0
| 431 | 4843.54 |  | Труба ПШ | 11.02 | 16 | 0 |  |  | 0.3 |  |  |  | M5+135.61/M6-445.90 | 1 | ТУ 20/28/40/48 | 461 | 588
| 432 | 4854.56 |  | Труба ПШ | 11.56 | 16 | 0 |  |  | 0.2 |  |  |  | M5+146.63/M6-434.88 | 1 | ТУ 20/28/40/48 | 461 | 588
| 433 | 4866.12 |  | Труба ПШ | 11.5 | 16 | 0 |  |  | 0.2 |  |  |  | M5+158.19/M6-423.32 | 1 | ТУ 20/28/40/48 | 461 | 588
1032 | 433 | 4866.64 | 0.52 / -10.98 | Коррозия | 11.5 | 16 | 6 | 22 | 31 | 4:12-4:19 |  | C | на фоне более слабой | M5+158.71/M6-422.80 | [5 empty] | 1
1033 | 433 | 4869.72 | 3.60 / -7.91 | Коррозия | 11.5 | 16 | 7 | 15 | 25 | 2:05-2:11 |  | C |  | M5+161.79/M6-419.72 | [5 empty] | 1.1
| 434 | 4877.62 |  | Труба ПШ | 11.61 | 16 | 0 |  |  | 0.2 |  |  |  | M5+169.69/M6-411.82 | 1 | ТУ 20/28/40/48 | 461 | 588
1035 | 434 | 4878.86 | 1.24 / -10.37 | Коррозия | 11.61 | 16 | 7 | 18 | 25 | 2:25-2:30 |  | C | на фоне более слабой | M5+170.93/M6-410.57 | [5 empty] | 1.1
1036 | 434 | 4883.43 | 5.81 / -5.80 | Коррозия | 11.61 | 16 | 5 | 15 | 19 | 5:50-5:54 |  | C | на фоне более слабой | M5+175.51/M6-406.00 | [5 empty] | 0.8
1037 | 434 | 4883.62 | 6.00 / -5.61 | Коррозия | 11.61 | 16 | 5 | 24 | 38 | 5:04-5:12 |  | C |  | M5+175.69/M6-405.81 | [5 empty] | 0.8
1038 | 434 | 4886.37 | 8.75 / -2.86 | Коррозия | 11.61 | 16 | 5 | 19 | 31 | 1:26-1:33 |  | C | на фоне более слабой | M5+178.45/M6-403.06 | [5 empty] | 0.8
| 435 | 4889.23 |  | Труба ПШ | 11.56 | 16 | 0 |  |  | 0.1 |  |  |  | M5+181.30/M6-400.20 | 1 | ТУ 20/28/40/48 | 461 | 588
1040 | 435 | 4900.06 | 10.83 / -0.73 | Коррозия | 11.56 | 16 | 7 | 21 | 38 | 0:42-0:51 |  | C | на фоне более слабой | M5+192.14/M6-389.37 | [5 empty] | 1.1
| 436 | 4900.79 |  | Труба ПШ | 11.6 | 16 | 0 |  |  | 0.5 |  |  |  | M5+192.86/M6-388.65 | 1 | ТУ 20/28/40/48 | 461 | 588
1042 | 436 | 4900.79 | 0.00 / -11.60 | Аномалия кольцевого шва | 11.6 | 16 | 0 | 0 | 213 | 2:23-3:11 |  | C |  | M5+192.86/M6-388.65 | [5 empty] | 0
1043 | 436 | 4900.79 | 0.00 / -11.60 | Аномалия кольцевого шва | 11.6 | 16 | 0 | 0 | 294 | 6:41-7:47 |  | C |  | M5+192.86/M6-388.64 | [5 empty] | 0
| 437 | 4912.39 |  | Труба ПШ | 6.01 | 16 | 0 |  |  | 0.6 |  |  |  | M5+204.46/M6-377.05 | 1 | ТУ 20/28/40/48 | 461 | 588
| 438 | 4918.4 |  | Труба ПШ | 11.29 | 16 | 0 |  |  | 0.4 |  |  |  | M5+210.48/M6-371.03 | 1 | ТУ 20/28/40/48 | 461 | 588
1045 | 438 | 4921.89 | 3.49 / -7.81 | Коррозия | 11.29 | 16 | 11 | 17 | 25 | 10:20-10:26 |  | C | на фоне более слабой | M5+213.96/M6-367.55 | [5 empty] | 1.8
1046 | 438 | 4927.41 | 9.01 / -2.29 | Коррозия | 11.29 | 16 | 5 | 13 | 31 | 10:09-10:16 |  | C | на фоне более слабой | M5+219.48/M6-362.03 | [5 empty] | 0.8
| 439 | 4929.7 |  | Труба ПШ | 11.54 | 16 | 0 |  |  | 0.5 |  |  |  | M5+221.77/M6-359.74 | 1 | ТУ 20/28/40/48 | 461 | 588
1048 | 439 | 4937.89 | 8.19 / -3.35 | Коррозия | 11.54 | 16 | 9 | 16 | 19 | 10:12-10:16 |  | C |  | M5+229.96/M6-351.55 | [5 empty] | 1.4
| 440 | 4941.24 |  | Труба ПШ | 11.59 | 16 | 0 |  |  | 0.1 |  |  |  | M5+233.31/M6-348.20 | 1 | ТУ 20/28/40/48 | 461 | 588
| 441 | 4952.82 |  | Труба ПШ | 11.59 | 16 | 0 |  |  | 0.4 |  |  |  | M5+244.90/M6-336.61 | 1 | ТУ 20/28/40/48 | 461 | 588
| 442 | 4964.41 |  | Труба ПШ | 11.52 | 16 | 0 |  |  | 0 |  |  |  | M5+256.48/M6-325.02 | 1 | ТУ 20/28/40/48 | 461 | 588
| 443 | 4975.93 |  | Труба ПШ | 11.48 | 16 | 0 |  |  | 0.2 |  |  |  | M5+268.00/M6-313.51 | 1 | ТУ 20/28/40/48 | 461 | 588
1050 | 443 | 4978.04 | 2.11 / -9.37 | Коррозия | 11.48 | 16 | 5 | 16 | 19 | 7:37-7:41 |  | C | на фоне более слабой | M5+270.11/M6-311.39 | [5 empty] | 0.8
1051 | 443 | 4978.65 | 2.72 / -8.77 | Коррозия | 11.48 | 16 | 5 | 12 | 19 | 8:39-8:43 |  | C | на фоне более слабой | M5+270.72/M6-310.79 | [5 empty] | 0.8
1052 | 443 | 4982.22 | 6.29 / -5.20 | Коррозия | 11.48 | 16 | 11 | 22 | 38 | 8:29-8:38 |  | C |  | M5+274.29/M6-307.22 | [5 empty] | 1.8
1053 | 443 | 4983.11 | 7.18 / -4.31 | Коррозия | 11.48 | 16 | 12 | 17 | 19 | 10:52-10:57 |  | C | на фоне более слабой | M5+275.18/M6-306.33 | [5 empty] | 1.9
1054 | 443 | 4985.17 | 9.24 / -2.25 | Коррозия | 11.48 | 16 | 5 | 18 | 31 | 7:53-8:00 |  | C | на фоне более слабой | M5+277.24/M6-304.27 | [5 empty] | 0.8
1055 | 443 | 4985.76 | 9.83 / -1.66 | Коррозия | 11.48 | 16 | 6 | 18 | 31 | 8:14-8:21 |  | C | на фоне более слабой | M5+277.83/M6-303.68 | [5 empty] | 1
| 444 | 4987.41 |  | Труба ПШ | 11.6 | 16 | 0 |  |  | 0.2 |  |  |  | M5+279.49/M6-302.02 | 1 | ТУ 20/28/40/48 | 461 | 588
1057 | 444 | 4988.8 | 1.39 / -10.21 | Коррозия | 11.6 | 16 | 5 | 18 | 31 | 6:46-6:53 |  | C | на фоне более слабой | M5+280.87/M6-300.63 | [5 empty] | 0.8
| 445 | 4999.01 |  | Труба ПШ | 11.55 | 16 | 0 |  |  | 0.3 |  |  |  | M5+291.09/M6-290.42 | 1 | ТУ 20/28/40/48 | 461 | 588
| 446 | 5010.56 |  | Труба ПШ | 11.58 | 16 | 0 |  |  | 0.3 |  |  |  | M5+302.63/M6-278.87 | 1 | ТУ 20/28/40/48 | 461 | 588
| 447 | 5022.15 |  | Труба ПШ | 11.57 | 16 | 0 |  |  | 0.2 |  |  |  | M5+314.22/M6-267.29 | 1 | ТУ 20/28/40/48 | 461 | 588
| 448 | 5033.72 |  | Труба ПШ | 9.86 | 16 | 0 |  |  | 0.2 |  |  |  | M5+325.79/M6-255.72 | 1 | ТУ 20/28/40/48 | 461 | 588
1059 | 448 | 5035.65 | 1.93 / -7.93 | Коррозия | 9.86 | 16 | 5 | 20 | 25 | 3:53-3:59 |  | C | на фоне более слабой | M5+327.72/M6-253.79 | [5 empty] | 0.8
| 449 | 5043.57 |  | Труба ПШ | 11.47 | 16 | 0 |  |  | 0.2 |  |  |  | M5+335.65/M6-245.86 | 1 | ТУ 20/28/40/48 | 461 | 588
| 450 | 5055.04 |  | Труба ПШ | 11.11 | 16 | 0 |  |  | 0.2 |  |  |  | M5+347.11/M6-234.40 | 1 | ТУ 20/28/40/48 | 461 | 588
1061 | 450 | 5055.67 | 0.63 / -10.48 | Коррозия | 11.11 | 16 | 7 | 17 | 19 | 8:21-8:25 |  | C | на фоне более слабой | M5+347.75/M6-233.76 | [5 empty] | 1.1
1062 | 450 | 5058.04 | 3.00 / -8.12 | Коррозия | 11.11 | 16 | 8 | 14 | 19 | 10:15-10:19 |  | C |  | M5+350.11/M6-231.40 | [5 empty] | 1.3
1063 | 450 | 5059.62 | 4.58 / -6.54 | Коррозия | 11.11 | 16 | 9 | 14 | 25 | 3:20-3:25 |  | C | на фоне более слабой | M5+351.69/M6-229.82 | [5 empty] | 1.4
1064 | 450 | 5059.64 | 4.60 / -6.52 | Коррозия | 11.11 | 16 | 5 | 13 | 19 | 2:26-2:30 |  | C | на фоне более слабой | M5+351.71/M6-229.80 | [5 empty] | 0.8
1065 | 450 | 5060.17 | 5.13 / -5.99 | Коррозия | 11.11 | 16 | 9 | 15 | 19 | 3:06-3:10 |  | C |  | M5+352.24/M6-229.27 | [5 empty] | 1.4
1066 | 450 | 5060.26 | 5.22 / -5.89 | Коррозия | 11.11 | 16 | 8 | 18 | 25 | 9:52-9:58 |  | C | на фоне более слабой | M5+352.33/M6-229.18 | [5 empty] | 1.3
1067 | 450 | 5060.35 | 5.31 / -5.80 | Коррозия | 11.11 | 16 | 7 | 18 | 25 | 9:48-9:53 |  | C | на фоне более слабой | M5+352.43/M6-229.08 | [5 empty] | 1.1
1068 | 450 | 5060.63 | 5.59 / -5.52 | Коррозия | 11.11 | 16 | 5 | 12 | 19 | 9:07-9:11 |  | C | на фоне более слабой | M5+352.70/M6-228.81 | [5 empty] | 0.8
1069 | 450 | 5061.01 | 5.97 / -5.15 | Коррозия | 11.11 | 16 | 14 | 18 | 19 | 8:43-8:47 |  | C | на фоне более слабой | M5+353.08/M6-228.43 | [5 empty] | 2.2
1070 | 450 | 5061.06 | 6.02 / -5.10 | Коррозия | 11.11 | 16 | 5 | 17 | 25 | 9:31-9:37 |  | C | на фоне более слабой | M5+353.13/M6-228.38 | [5 empty] | 0.8
1071 | 450 | 5061.37 | 6.33 / -4.79 | Коррозия | 11.11 | 16 | 5 | 14 | 25 | 9:46-9:52 |  | C | на фоне более слабой | M5+353.44/M6-228.07 | [5 empty] | 0.8
1072 | 450 | 5062.42 | 7.38 / -3.73 | Коррозия | 11.11 | 16 | 8 | 14 | 19 | 10:29-10:33 |  | C | на фоне более слабой | M5+354.50/M6-227.01 | [5 empty] | 1.3
1073 | 450 | 5062.88 | 7.84 / -3.27 | Коррозия | 11.11 | 16 | 5 | 17 | 19 | 9:56-10:00 |  | C | на фоне более слабой | M5+354.96/M6-226.55 | [5 empty] | 0.8
1074 | 450 | 5063.42 | 8.38 / -2.73 | Коррозия | 11.11 | 16 | 6 | 15 | 19 | 2:46-2:50 |  | C | на фоне более слабой | M5+355.49/M6-226.02 | [5 empty] | 1
1075 | 450 | 5063.45 | 8.41 / -2.70 | Коррозия | 11.11 | 16 | 5 | 19 | 31 | 0:21-0:28 |  | C | на фоне более слабой | M5+355.52/M6-225.99 | [5 empty] | 0.8
1076 | 450 | 5064.06 | 9.02 / -2.10 | Коррозия | 11.11 | 16 | 5 | 17 | 25 | 0:10-0:15 |  | C | на фоне более слабой | M5+356.13/M6-225.38 | [5 empty] | 0.8
1077 | 450 | 5065.08 | 10.04 / -1.07 | Коррозия | 11.11 | 16 | 7 | 15 | 25 | 9:51-9:56 |  | C | на фоне более слабой | M5+357.15/M6-224.36 | [5 empty] | 1.1
1078 | 450 | 5065.32 | 10.28 / -0.83 | Коррозия | 11.11 | 16 | 6 | 15 | 25 | 10:50-10:55 |  | C | на фоне более слабой | M5+357.39/M6-224.11 | [5 empty] | 1
1079 | 450 | 5065.44 | 10.40 / -0.71 | Коррозия | 11.11 | 16 | 12 | 15 | 19 | 3:24-3:28 |  | C | на фоне более слабой | M5+357.52/M6-223.99 | [5 empty] | 1.9
1080 | 450 | 5065.67 | 10.63 / -0.48 | Коррозия | 11.11 | 16 | 10 | 16 | 19 | 10:36-10:40 |  | C | на фоне более слабой | M5+357.75/M6-223.76 | [5 empty] | 1.6
1081 | 450 | 5065.92 | 10.88 / -0.23 | Коррозия | 11.11 | 16 | 8 | 17 | 25 | 4:05-4:10 |  | C | на фоне более слабой | M5+358.00/M6-223.51 | [5 empty] | 1.3
| 451 | 5066.15 |  | Труба ПШ | 11.37 | 16 | 0 |  |  | 0.3 |  |  |  | M5+358.22/M6-223.28 | 1 | ТУ 20/28/40/48 | 461 | 588
1083 | 451 | 5066.58 | 0.43 / -10.94 | Коррозия | 11.37 | 16 | 10 | 19 | 25 | 4:22-4:27 |  | C |  | M5+358.65/M6-222.85 | [5 empty] | 1.6
1084 | 451 | 5068.36 | 2.21 / -9.16 | Коррозия | 11.37 | 16 | 9 | 20 | 31 | 0:41-0:48 |  | C | на фоне более слабой | M5+360.44/M6-221.07 | [5 empty] | 1.4
1085 | 451 | 5068.43 | 2.27 / -9.09 | Коррозия | 11.37 | 16 | 6 | 15 | 19 | 10:40-10:44 |  | C | на фоне более слабой | M5+360.50/M6-221.01 | [5 empty] | 1
1086 | 451 | 5069.06 | 2.90 / -8.47 | Коррозия | 11.37 | 16 | 8 | 14 | 25 | 4:16-4:22 |  | C |  | M5+361.13/M6-220.38 | [5 empty] | 1.3
1087 | 451 | 5069.21 | 3.06 / -8.31 | Коррозия | 11.37 | 16 | 7 | 15 | 19 | 4:02-4:06 |  | C |  | M5+361.29/M6-220.22 | [5 empty] | 1.1
1088 | 451 | 5069.32 | 3.17 / -8.20 | Коррозия | 11.37 | 16 | 8 | 14 | 25 | 0:49-0:55 |  | C | на фоне более слабой | M5+361.40/M6-220.11 | [5 empty] | 1.3
1089 | 451 | 5069.38 | 3.23 / -8.14 | Коррозия | 11.37 | 16 | 5 | 16 | 19 | 4:00-4:05 |  | C | на фоне более слабой | M5+361.45/M6-220.05 | [5 empty] | 0.8
1090 | 451 | 5069.4 | 3.25 / -8.12 | Коррозия | 11.37 | 16 | 6 | 16 | 31 | 5:00-5:07 |  | C | на фоне более слабой | M5+361.47/M6-220.04 | [5 empty] | 1
1091 | 451 | 5070.66 | 4.50 / -6.86 | Коррозия | 11.37 | 16 | 5 | 13 | 13 | 0:34-0:37 |  | C | на фоне более слабой | M5+362.73/M6-218.78 | [5 empty] | 0.8
1092 | 451 | 5074.06 | 7.91 / -3.46 | Коррозия | 11.37 | 16 | 5 | 15 | 25 | 4:15-4:20 |  | C | на фоне более слабой | M5+366.14/M6-215.37 | [5 empty] | 0.8
1093 | 451 | 5074.17 | 8.02 / -3.35 | Коррозия | 11.37 | 16 | 7 | 16 | 25 | 4:15-4:20 |  | C | на фоне более слабой | M5+366.24/M6-215.27 | [5 empty] | 1.1
1094 | 451 | 5074.21 | 8.06 / -3.31 | Коррозия | 11.37 | 16 | 7 | 19 | 31 | 1:47-1:54 |  | C |  | M5+366.29/M6-215.22 | [5 empty] | 1.1
1095 | 451 | 5074.3 | 8.15 / -3.22 | Коррозия | 11.37 | 16 | 14 | 18 | 19 | 4:47-4:51 |  | C | на фоне более слабой | M5+366.37/M6-215.13 | [5 empty] | 2.2
1096 | 451 | 5074.42 | 8.26 / -3.10 | Коррозия | 11.37 | 16 | 5 | 15 | 25 | 3:08-3:14 |  | C | на фоне более слабой | M5+366.49/M6-215.02 | [5 empty] | 0.8
1097 | 451 | 5074.47 | 8.31 / -3.06 | Коррозия | 11.37 | 16 | 5 | 17 | 19 | 2:14-2:18 |  | C | на фоне более слабой | M5+366.54/M6-214.97 | [5 empty] | 0.8
1098 | 451 | 5075.16 | 9.01 / -2.36 | Коррозия | 11.37 | 16 | 5 | 16 | 25 | 3:42-3:48 |  | C | на фоне более слабой | M5+367.24/M6-214.27 | [5 empty] | 0.8
| 452 | 5077.52 |  | Труба ПШ | 11.64 | 16 | 0 |  |  | 0.4 |  |  |  | M5+369.59/M6-211.92 | 1 | ТУ 20/28/40/48 | 461 | 588
1100 | 452 | 5088.94 | 11.42 / -0.22 | Коррозия | 11.64 | 16 | 6 | 17 | 31 | 6:01-6:08 |  | C |  | M5+381.01/M6-200.50 | [5 empty] | 1
| 453 | 5089.16 |  | Труба ПШ | 11.61 | 16 | 0 |  |  | 0.1 |  |  |  | M5+381.23/M6-200.28 | 1 | ТУ 20/28/40/48 | 461 | 588
1102 | 453 | 5097.02 | 7.87 / -3.74 | Коррозия | 11.61 | 16 | 7 | 19 | 25 | 0:56-1:02 |  | C | на фоне более слабой | M5+389.10/M6-192.41 | [5 empty] | 1.1
| 454 | 5100.77 |  | Труба ПШ | 11.38 | 16 | 0 |  |  | 0.2 |  |  |  | M5+392.84/M6-188.67 | 1 | ТУ 20/28/40/48 | 461 | 588
| 455 | 5112.14 |  | Труба ПШ | 11.6 | 16 | 0 |  |  | 0.4 |  |  |  | M5+404.22/M6-177.29 | 1 | ТУ 20/28/40/48 | 461 | 588
| 456 | 5123.74 |  | Труба ПШ | 11.54 | 16 | 0 |  |  | 0.1 |  |  |  | M5+415.81/M6-165.69 | 1 | ТУ 20/28/40/48 | 461 | 588
| 457 | 5135.28 |  | Труба ПШ | 11.3 | 16 | 0 |  |  | 0.6 |  |  |  | M5+427.35/M6-154.15 | 1 | ТУ 20/28/40/48 | 461 | 588
1104 | 457 | 5142.09 | 6.81 / -4.48 | Вмятина | 11.3 | 16 | 0.9 | 210 | 225 | 11:46-0:37 |  | C |  | M5+434.17/M6-147.34 | [5 empty] | 9
1105 | 457 | 5142.14 | 6.86 / -4.44 | Технологический дефект | 11.3 | 16 | 0 | 36 | 38 | 11:53-0:01 |  | C | приварка | M5+434.21/M6-147.29 | [5 empty] | 0
| 458 | 5146.58 |  | Труба ПШ | 2.14 | 16 | 0 |  |  | 0 |  |  |  | M5+438.65/M6-142.86 | 1 | ТУ 20/28/40/48 | 461 | 588
| 459 | 5148.72 |  | Труба ПШ | 8.56 | 16 | 0 |  |  | 1.1 |  |  |  | M5+440.79/M6-140.72 | 1 | ТУ 20/28/40/48 | 461 | 588
| 460 | 5157.27 |  | Труба ПШ | 11.47 | 16 | 0 |  |  | 0.1 |  |  |  | M5+449.34/M6-132.16 | 1 | ТУ 20/28/40/48 | 461 | 588
| 461 | 5168.74 |  | Труба ПШ | 11.53 | 16 | 0 |  |  | 0.3 |  |  |  | M5+460.81/M6-120.70 | 1 | ТУ 20/28/40/48 | 461 | 588
| 462 | 5180.27 |  | Труба ПШ | 11.59 | 16 | 0 |  |  | 0.5 |  |  |  | M5+472.34/M6-109.17 | 1 | ТУ 20/28/40/48 | 461 | 588
1107 | 462 | 5180.27 | 0.00 / -11.59 | Аномалия кольцевого шва | 11.59 | 16 | 0 | 0 | 3202 | 0:00-11:59 |  | C |  | M5+472.34/M6-109.17 | [5 empty] | 0
| 463 | 5191.86 |  | Труба ПШ | 4.41 | 16 | 0 |  |  | 0.1 |  |  |  | M5+483.93/M6-97.58 | 1 | ТУ 20/28/40/48 | 461 | 588
| 464 | 5196.27 |  | Труба ПШ | 11.46 | 16 | 0 |  |  | 0.7 |  |  |  | M5+488.34/M6-93.17 | 1 | ТУ 20/28/40/48 | 461 | 588
1109 | 464 | 5196.27 | 0.00 / -11.46 | Аномалия кольцевого шва | 11.46 | 16 | 0 | 0 | 225 | 4:05-4:55 |  | C |  | M5+488.34/M6-93.17 | [5 empty] | 0
1110 | 464 | 5201.53 | 5.26 / -6.20 | Коррозия | 11.46 | 16 | 5 | 20 | 38 | 2:12-2:21 |  | C |  | M5+493.60/M6-87.91 | [5 empty] | 0.8
1111 | 464 | 5204.55 | 8.28 / -3.18 | Коррозия | 11.46 | 16 | 7 | 16 | 19 | 10:16-10:20 |  | C | на фоне более слабой | M5+496.62/M6-84.89 | [5 empty] | 1.1
| 465 | 5207.73 |  | Труба ПШ | 11.11 | 16 | 0 |  |  | 0.1 |  |  |  | M5+499.80/M6-81.71 | 1 | ТУ 20/28/40/48 | 461 | 588
| 466 | 5218.83 |  | Труба ПШ | 11.34 | 16 | 0 |  |  | 0.6 |  |  |  | M5+510.91/M6-70.60 | 1 | ТУ 20/28/40/48 | 461 | 588
| 467 | 5230.18 |  | Труба ПШ | 11.53 | 16 | 0 |  |  | 0.6 |  |  |  | M5+522.25/M6-59.26 | 1 | ТУ 20/28/40/48 | 461 | 588
1113 | 467 | 5234.46 | 4.28 / -7.25 | Коррозия | 11.53 | 16 | 5 | 19 | 25 | 1:20-1:26 |  | C | на фоне более слабой | M5+526.53/M6-54.98 | [5 empty] | 0.8
1114 | 467 | 5234.54 | 4.36 / -7.17 | Коррозия | 11.53 | 16 | 5 | 20 | 31 | 2:12-2:19 |  | C | на фоне более слабой | M5+526.61/M6-54.90 | [5 empty] | 0.8
1115 | 467 | 5234.89 | 4.71 / -6.81 | Коррозия | 11.53 | 16 | 6 | 20 | 25 | 0:59-1:05 |  | C | на фоне более слабой | M5+526.96/M6-54.55 | [5 empty] | 1
1116 | 467 | 5235.29 | 5.11 / -6.42 | Технологический дефект | 11.53 | 16 | 0 | 19 | 19 | 11:52-11:56 |  | C | приварка | M5+527.36/M6-54.15 | [5 empty] | 0
1117 | 467 | 5235.48 | 5.30 / -6.22 | Технологический дефект | 11.53 | 16 | 0 | 18 | 19 | 11:53-11:57 |  | C | приварка | M5+527.55/M6-53.96 | [5 empty] | 0
1118 | 467 | 5238 | 7.82 / -3.71 | Технологический дефект | 11.53 | 16 | 0 | 21 | 19 | 11:57-0:01 |  | C | приварка | M5+530.07/M6-51.44 | [5 empty] | 0
1119 | 467 | 5238.19 | 8.01 / -3.52 | Технологический дефект | 11.53 | 16 | 0 | 18 | 19 | 11:54-11:59 |  | C | приварка | M5+530.26/M6-51.25 | [5 empty] | 0
| 468 | 5241.7 |  | Труба ПШ | 11.49 | 16 | 0 |  |  | 0.5 |  |  |  | M5+533.77/M6-47.73 | 1 | ТУ 20/28/40/48 | 461 | 588
1121 | 468 | 5248.08 | 6.37 / -5.12 | Коррозия | 11.49 | 16 | 6 | 18 | 31 | 1:17-1:24 |  | C |  | M5+540.15/M6-41.36 | [5 empty] | 1
1122 | 468 | 5248.2 | 6.50 / -5.00 | Коррозия | 11.49 | 16 | 6 | 17 | 19 | 1:43-1:47 |  | C | на фоне более слабой | M5+540.27/M6-41.24 | [5 empty] | 1
1123 | 468 | 5248.21 | 6.50 / -4.99 | Коррозия | 11.49 | 16 | 10 | 19 | 25 | 0:44-0:49 |  | C | на фоне более слабой | M5+540.28/M6-41.23 | [5 empty] | 1.6
1124 | 468 | 5249.12 | 7.42 / -4.07 | Коррозия | 11.49 | 16 | 12 | 18 | 19 | 1:10-1:15 |  | C | на фоне более слабой | M5+541.19/M6-40.32 | [5 empty] | 1.9
1125 | 468 | 5249.54 | 7.83 / -3.66 | Коррозия | 11.49 | 16 | 9 | 18 | 25 | 1:20-1:26 |  | C | на фоне более слабой | M5+541.61/M6-39.90 | [5 empty] | 1.4
1126 | 468 | 5250.94 | 9.24 / -2.25 | Коррозия | 11.49 | 16 | 6 | 19 | 31 | 1:17-1:24 |  | C | на фоне более слабой | M5+543.01/M6-38.50 | [5 empty] | 1
1127 | 468 | 5251.36 | 9.66 / -1.83 | Коррозия | 11.49 | 16 | 9 | 18 | 19 | 1:20-1:24 |  | C | на фоне более слабой | M5+543.44/M6-38.07 | [5 empty] | 1.4
1128 | 468 | 5251.72 | 10.02 / -1.47 | Коррозия | 11.49 | 16 | 10 | 19 | 25 | 1:38-1:44 |  | C | на фоне более слабой | M5+543.79/M6-37.71 | [5 empty] | 1.6
| 469 | 5253.19 |  | Труба ПШ | 11.53 | 16 | 0 |  |  | 0.7 |  |  |  | M5+545.26/M6-36.24 | 1 | ТУ 20/28/40/48 | 461 | 588
| 470 | 5264.73 |  | Труба ПШ | 11.42 | 16 | 0 |  |  | 0.2 |  |  |  | M5+556.80/M6-24.71 | 1 | ТУ 20/28/40/48 | 461 | 588
| 471 | 5276.15 |  | Труба ПШ | 11.55 | 16 | 0 |  |  | 0.2 |  |  |  | M5+568.22/M6-13.29 | 1 | ТУ 20/28/40/48 | 461 | 588
1130 | 471 | 5282.12 | 5.97 / -5.57 | Коррозия | 11.55 | 16 | 5 | 15 | 25 | 9:49-9:55 |  | C | на фоне более слабой | M5+574.19/M6-7.32 | [5 empty] | 0.8
| 472 | 5287.69 |  | Труба ПШ | 11.52 | 16 | 0 |  |  | 0.5 |  |  | маркер | M5+579.76/M6-1.74 | 1 | ТУ 20/28/40/48 | 461 | 588
| 473 | 5299.21 |  | Труба ПШ | 11.47 | 16 | 0 |  |  | 0.1 |  |  |  | M6+9.78/КД-2817.65 | 1 | ТУ 20/28/40/48 | 461 | 588
1132 | 473 | 5303.68 | 4.46 / -7.01 | Коррозия | 11.47 | 16 | 6 | 17 | 25 | 10:38-10:44 |  | C |  | M6+14.24/КД-2813.19 | [5 empty] | 1
1133 | 473 | 5309.96 | 10.74 / -0.73 | Коррозия | 11.47 | 16 | 6 | 20 | 44 | 0:24-0:34 |  | C | на фоне более слабой | M6+20.52/КД-2806.91 | [5 empty] | 1
| 474 | 5310.68 |  | Труба ПШ | 10.99 | 16 | 0 |  |  | 0.2 |  |  |  | M6+21.25/КД-2806.18 | 1 | ТУ 20/28/40/48 | 461 | 588
1135 | 474 | 5320.25 | 9.57 / -1.43 | Коррозия | 10.99 | 16 | 5 | 19 | 25 | 7:53-7:58 |  | C | на фоне более слабой | M6+30.81/КД-2796.62 | [5 empty] | 0.8
| 475 | 5321.68 |  | Труба ПШ | 9.62 | 16 | 0 |  |  | 0.2 |  |  |  | M6+32.24/КД-2795.19 | 1 | ТУ 20/28/40/48 | 461 | 588
| 476 | 5331.3 |  | Труба ПШ | 11.05 | 16 | 0 |  |  | 0.3 |  |  |  | M6+41.86/КД-2785.56 | 1 | ТУ 20/28/40/48 | 461 | 588
1137 | 476 | 5331.3 | 0.00 / -11.05 | Аномалия кольцевого шва | 11.05 | 16 | 0 | 0 | 457 | 3:03-4:45 |  | C |  | M6+41.86/КД-2785.56 | [5 empty] | 0
1138 | 476 | 5337.31 | 6.01 / -5.04 | Коррозия | 11.05 | 16 | 5 | 19 | 19 | 11:50-11:54 |  | C | на фоне более слабой | M6+47.88/КД-2779.55 | [5 empty] | 0.8
1139 | 476 | 5337.67 | 6.37 / -4.68 | Коррозия | 11.05 | 16 | 10 | 16 | 25 | 11:39-11:45 |  | C | на фоне более слабой | M6+48.23/КД-2779.19 | [5 empty] | 1.6
1140 | 476 | 5337.69 | 6.39 / -4.66 | Коррозия | 11.05 | 16 | 7 | 16 | 25 | 0:07-0:13 |  | C | на фоне более слабой | M6+48.25/КД-2779.18 | [5 empty] | 1.1
1141 | 476 | 5337.78 | 6.48 / -4.57 | Коррозия | 11.05 | 16 | 6 | 13 | 13 | 0:18-0:21 |  | C | на фоне более слабой | M6+48.34/КД-2779.09 | [5 empty] | 1
1142 | 476 | 5337.9 | 6.60 / -4.45 | Коррозия | 11.05 | 16 | 5 | 18 | 19 | 11:01-11:05 |  | C | на фоне более слабой | M6+48.46/КД-2778.97 | [5 empty] | 0.8
| 477 | 5342.35 |  | Труба ПШ | 11.6 | 16 | 0 |  |  | 0.2 |  |  |  | M6+52.91/КД-2774.52 | 1 | ТУ 20/28/40/48 | 461 | 588
1144 | 477 | 5344.68 | 2.33 / -9.26 | Коррозия | 11.6 | 16 | 5 | 20 | 25 | 4:47-4:52 |  | C | на фоне более слабой | M6+55.25/КД-2772.18 | [5 empty] | 0.8
| 478 | 5353.94 |  | Труба ПШ | 10.63 | 16 | 0 |  |  | 0.1 |  |  |  | M6+64.51/КД-2762.92 | 1 | ТУ 20/28/40/48 | 461 | 588
1146 | 478 | 5354.62 | 0.68 / -9.96 | Аномалия продольного шва | 10.63 | 16 | 0 | 623 | 20 | 8:08-8:10 |  | C | нарушение формы продольного шва | M6+65.18/КД-2762.25 | [5 empty] | 0
| 479 | 5364.58 |  | Труба ПШ | 11.56 | 16 | 0 |  |  | 0.1 |  |  |  | M6+75.14/КД-2752.29 | 1 | ТУ 20/28/40/48 | 461 | 588
| 480 | 5376.14 |  | Труба ПШ | 11.45 | 16 | 0 |  |  | 0.4 |  |  |  | M6+86.71/КД-2740.72 | 1 | ТУ 20/28/40/48 | 461 | 588
1148 | 480 | 5380.77 | 4.63 / -6.82 | Технологический дефект | 11.45 | 16 | 0 | 19 | 19 | 10:27-10:31 |  | C | приварка | M6+91.34/КД-2736.09 | [5 empty] | 0
1149 | 480 | 5380.81 | 4.67 / -6.78 | Технологический дефект | 11.45 | 16 | 0 | 21 | 19 | 11:11-11:15 |  | C | приварка | M6+91.38/КД-2736.05 | [5 empty] | 0
| 481 | 5387.59 |  | Труба ПШ | 11.42 | 16 | 0 |  |  | 0.1 |  |  |  | M6+98.16/КД-2729.27 | 1 | ТУ 20/28/40/48 | 461 | 588
| 482 | 5399.02 |  | Труба ПШ | 11.08 | 16 | 0 |  |  | 0.3 |  |  |  | M6+109.58/КД-2717.85 | 1 | ТУ 20/28/40/48 | 461 | 588
| 483 | 5410.1 |  | Труба ПШ | 11.44 | 16 | 0 |  |  | 0.4 |  |  |  | M6+120.67/КД-2706.76 | 1 | ТУ 20/28/40/48 | 461 | 588
1151 | 483 | 5419.66 | 9.55 / -1.89 | Коррозия | 11.44 | 16 | 8 | 19 | 25 | 8:42-8:47 |  | C |  | M6+130.22/КД-2697.21 | [5 empty] | 1.3
| 484 | 5421.54 |  | Труба ПШ | 11.58 | 16 | 0 |  |  | 0.2 |  |  |  | M6+132.11/КД-2695.32 | 1 | ТУ 20/28/40/48 | 461 | 588
| 485 | 5433.12 |  | Труба ПШ | 11.53 | 16 | 0 |  |  | 0.3 |  |  |  | M6+143.69/КД-2683.74 | 1 | ТУ 20/28/40/48 | 461 | 588
| 486 | 5444.66 |  | Труба ПШ | 11.61 | 16 | 0 |  |  | 0.1 |  |  |  | M6+155.22/КД-2672.21 | 1 | ТУ 20/28/40/48 | 461 | 588
1153 | 486 | 5444.66 | 0.00 / -11.61 | Аномалия кольцевого шва | 11.61 | 16 | 0 | 0 | 225 | 7:41-8:32 |  | C |  | M6+155.22/КД-2672.21 | [5 empty] | 0
| 487 | 5456.26 |  | Труба ПШ | 11.49 | 16 | 0 |  |  | 0.1 |  |  |  | M6+166.83/КД-2660.60 | 1 | ТУ 20/28/40/48 | 461 | 588
1155 | 487 | 5457.38 | 1.11 / -10.38 | Коррозия | 11.49 | 16 | 5 | 18 | 25 | 11:29-11:35 |  | C | на фоне более слабой | M6+167.94/КД-2659.49 | [5 empty] | 0.8
1156 | 487 | 5458.45 | 2.19 / -9.30 | Коррозия | 11.49 | 16 | 7 | 16 | 31 | 9:01-9:08 |  | C | на фоне более слабой | M6+169.02/КД-2658.41 | [5 empty] | 1.1
1157 | 487 | 5458.87 | 2.61 / -8.88 | Коррозия | 11.49 | 16 | 7 | 18 | 25 | 9:22-9:28 |  | C | на фоне более слабой | M6+169.43/КД-2657.99 | [5 empty] | 1.1
| 488 | 5467.75 |  | Труба ПШ | 11.57 | 16 | 0 |  |  | 0.2 |  |  |  | M6+178.32/КД-2649.11 | 1 | ТУ 20/28/40/48 | 461 | 588
1159 | 488 | 5469.81 | 2.05 / -9.52 | Коррозия | 11.57 | 16 | 5 | 16 | 25 | 11:04-11:09 |  | C | на фоне более слабой | M6+180.37/КД-2647.06 | [5 empty] | 0.8
1160 | 488 | 5477.46 | 9.70 / -1.87 | Коррозия | 11.57 | 16 | 5 | 19 | 25 | 11:02-11:08 |  | C | на фоне более слабой | M6+188.02/КД-2639.41 | [5 empty] | 0.8
1161 | 488 | 5477.59 | 9.83 / -1.74 | Коррозия | 11.57 | 16 | 5 | 17 | 25 | 11:15-11:21 |  | C |  | M6+188.15/КД-2639.28 | [5 empty] | 0.8
1162 | 488 | 5477.73 | 9.98 / -1.60 | Коррозия | 11.57 | 16 | 7 | 17 | 19 | 10:58-11:02 |  | C | на фоне более слабой | M6+188.29/КД-2639.14 | [5 empty] | 1.1
1163 | 488 | 5477.77 | 10.02 / -1.55 | Кластер коррозии | 11.57 | 16 | 8 | 33 | 232 | 0:39-1:31 |  | C | зона коррозии | M6+188.34/КД-2639.09 | [5 empty] | 1.3
1164 | 488 | 5478.22 | 10.47 / -1.11 | Коррозия | 11.57 | 16 | 6 | 16 | 31 | 0:27-0:34 |  | C |  | M6+188.79/КД-2638.64 | [5 empty] | 1
| 489 | 5479.33 |  | Труба ПШ | 9.87 | 16 | 0 |  |  | 0.3 |  |  |  | M6+189.89/КД-2637.54 | 1 | ТУ 20/28/40/48 | 461 | 588
| 490 | 5489.19 |  | Труба ПШ | 2.92 | 16 | 0 |  |  | 0.2 |  |  |  | M6+199.76/КД-2627.67 | 1 | ТУ 20/28/40/48 | 461 | 588
1166 | 490 | 5490.4 | 1.21 / -1.72 | Коррозия | 2.92 | 16 | 16 | 18 | 19 | 4:23-4:27 |  | C |  | M6+200.96/КД-2626.47 | [5 empty] | 2.6
1167 | 490 | 5490.58 | 1.39 / -1.54 | Коррозия | 2.92 | 16 | 32 | 24 | 38 | 2:09-2:18 |  | C |  | M6+201.14/КД-2626.28 | [5 empty] | 5.1
1168 | 490 | 5490.62 | 1.43 / -1.49 | Коррозия | 2.92 | 16 | 15 | 22 | 25 | 2:14-2:19 |  | C |  | M6+201.19/КД-2626.24 | [5 empty] | 2.4
1169 | 490 | 5490.82 | 1.63 / -1.30 | Коррозия | 2.92 | 16 | 11 | 15 | 25 | 2:49-2:54 |  | C | на фоне более слабой | M6+201.38/КД-2626.05 | [5 empty] | 1.8
1170 | 490 | 5490.93 | 1.74 / -1.18 | Коррозия | 2.92 | 16 | 33 | 37 | 19 | 2:43-2:47 |  | C |  | M6+201.50/КД-2625.93 | [5 empty] | 5.3
1171 | 490 | 5491 | 1.81 / -1.12 | Коррозия | 2.92 | 16 | 22 | 17 | 19 | 3:04-3:08 |  | C | на фоне более слабой | M6+201.56/КД-2625.86 | [5 empty] | 3.5
1172 | 490 | 5491.4 | 2.21 / -0.71 | Коррозия | 2.92 | 16 | 14 | 18 | 19 | 3:51-3:55 |  | C |  | M6+201.97/КД-2625.46 | [5 empty] | 2.2
1173 | 490 | 5491.41 | 2.22 / -0.71 | Коррозия | 2.92 | 16 | 5 | 15 | 19 | 8:01-8:05 |  | C |  | M6+201.97/КД-2625.45 | [5 empty] | 0.8
1174 | 490 | 5491.53 | 2.33 / -0.59 | Коррозия | 2.92 | 16 | 12 | 22 | 13 | 2:21-2:23 |  | C |  | M6+202.09/КД-2625.34 | [5 empty] | 1.9
1175 | 490 | 5491.57 | 2.38 / -0.55 | Коррозия | 2.92 | 16 | 12 | 17 | 25 | 4:05-4:10 |  | C | на фоне более слабой | M6+202.13/КД-2625.30 | [5 empty] | 1.9
1176 | 490 | 5491.58 | 2.39 / -0.54 | Коррозия | 2.92 | 16 | 24 | 23 | 38 | 2:39-2:47 |  | C |  | M6+202.14/КД-2625.29 | [5 empty] | 3.8
1177 | 490 | 5491.61 | 2.42 / -0.50 | Коррозия | 2.92 | 16 | 14 | 16 | 19 | 2:11-2:15 |  | C |  | M6+202.18/КД-2625.25 | [5 empty] | 2.2
1178 | 490 | 5491.68 | 2.49 / -0.43 | Коррозия | 2.92 | 16 | 17 | 23 | 44 | 2:05-2:15 |  | C |  | M6+202.25/КД-2625.18 | [5 empty] | 2.7
1179 | 490 | 5491.82 | 2.63 / -0.29 | Коррозия | 2.92 | 16 | 5 | 15 | 13 | 8:22-8:25 |  | C |  | M6+202.39/КД-2625.04 | [5 empty] | 0.8
1180 | 490 | 5491.85 | 2.65 / -0.27 | Коррозия | 2.92 | 16 | 12 | 47 | 6 | 9:13-9:14 |  | C |  | M6+202.41/КД-2625.02 | [5 empty] | 1.9
1181 | 490 | 5491.92 | 2.73 / -0.20 | Коррозия | 2.92 | 16 | 5 | 17 | 13 | 7:37-7:40 |  | C |  | M6+202.48/КД-2624.94 | [5 empty] | 0.8
1182 | 490 | 5492.01 | 2.82 / -0.10 | Коррозия | 2.92 | 16 | 5 | 17 | 19 | 4:02-4:06 |  | C |  | M6+202.58/КД-2624.85 | [5 empty] | 0.8
1183 | 490 | 5492.01 | 2.82 / -0.10 | Коррозия | 2.92 | 16 | 14 | 17 | 25 | 2:47-2:53 |  | C | на фоне более слабой | M6+202.58/КД-2624.85 | [5 empty] | 2.2
1184 | 490 | 5492.03 | 2.84 / -0.08 | Коррозия | 2.92 | 16 | 6 | 14 | 13 | 3:45-3:48 |  | C |  | M6+202.60/КД-2624.83 | [5 empty] | 1
| 491 | 5492.11 |  | Труба ПШ | 11.62 | 16 | 0 |  |  | 0.1 |  |  |  | M6+202.68/КД-2624.75 | 1 | ТУ 20/28/40/48 | 461 | 588
1186 | 491 | 5492.18 | 0.07 / -11.55 | Коррозия | 11.62 | 16 | 5 | 15 | 19 | 6:14-6:18 |  | C |  | M6+202.75/КД-2624.68 | [5 empty] | 0.8
1187 | 491 | 5492.3 | 0.18 / -11.44 | Коррозия | 11.62 | 16 | 15 | 24 | 13 | 2:49-2:52 |  | C |  | M6+202.86/КД-2624.57 | [5 empty] | 2.4
1188 | 491 | 5492.51 | 0.39 / -11.23 | Коррозия | 11.62 | 16 | 11 | 16 | 19 | 4:08-4:12 |  | C |  | M6+203.07/КД-2624.36 | [5 empty] | 1.8
1189 | 491 | 5492.66 | 0.55 / -11.07 | Коррозия | 11.62 | 16 | 17 | 20 | 31 | 5:42-5:49 |  | C |  | M6+203.23/КД-2624.20 | [5 empty] | 2.7
1190 | 491 | 5492.91 | 0.80 / -10.82 | Коррозия | 11.62 | 16 | 29 | 18 | 19 | 1:47-1:51 |  | C |  | M6+203.48/КД-2623.95 | [5 empty] | 4.6
1191 | 491 | 5493.02 | 0.90 / -10.72 | Коррозия | 11.62 | 16 | 21 | 15 | 25 | 4:17-4:23 |  | C |  | M6+203.58/КД-2623.85 | [5 empty] | 3.4
1192 | 491 | 5493.13 | 1.02 / -10.60 | Коррозия | 11.62 | 16 | 13 | 20 | 25 | 4:30-4:36 |  | C |  | M6+203.70/КД-2623.73 | [5 empty] | 2.1
1193 | 491 | 5493.74 | 1.62 / -9.99 | Коррозия | 11.62 | 16 | 10 | 14 | 19 | 3:53-3:58 |  | C |  | M6+204.30/КД-2623.13 | [5 empty] | 1.6
1194 | 491 | 5493.74 | 1.63 / -9.99 | Коррозия | 11.62 | 16 | 16 | 21 | 25 | 2:09-2:15 |  | C |  | M6+204.31/КД-2623.12 | [5 empty] | 2.6
1195 | 491 | 5493.75 | 1.64 / -9.98 | Коррозия | 11.62 | 16 | 17 | 18 | 19 | 4:41-4:45 |  | C |  | M6+204.32/КД-2623.11 | [5 empty] | 2.7
1196 | 491 | 5493.81 | 1.70 / -9.92 | Коррозия | 11.62 | 16 | 5 | 13 | 13 | 2:43-2:46 |  | C |  | M6+204.38/КД-2623.05 | [5 empty] | 0.8
1197 | 491 | 5494.14 | 2.03 / -9.59 | Кластер коррозии | 11.62 | 16 | 7 | 211 | 294 | 6:08-7:15 |  | C | зона коррозии | M6+204.71/КД-2622.72 | [5 empty] | 1.1
1198 | 491 | 5494.29 | 2.18 / -9.44 | Кластер коррозии | 11.62 | 16 | 9 | 52 | 257 | 4:27-5:25 |  | C | зона коррозии | M6+204.86/КД-2622.57 | [5 empty] | 1.4
1199 | 491 | 5494.38 | 2.26 / -9.36 | Коррозия | 11.62 | 16 | 8 | 17 | 19 | 3:15-3:20 |  | C |  | M6+204.94/КД-2622.49 | [5 empty] | 1.3
1200 | 491 | 5494.41 | 2.30 / -9.32 | Кластер коррозии | 11.62 | 16 | 14 | 230 | 570 | 4:08-6:15 |  | C | зона коррозии | M6+204.97/КД-2622.45 | [5 empty] | 2.2
1201 | 491 | 5494.66 | 2.54 / -9.08 | Коррозия | 11.62 | 16 | 5 | 15 | 19 | 3:34-3:38 |  | C |  | M6+205.22/КД-2622.21 | [5 empty] | 0.8
1202 | 491 | 5494.82 | 2.71 / -8.91 | Кластер коррозии | 11.62 | 16 | 15 | 65 | 369 | 5:04-6:27 |  | C | зона коррозии | M6+205.38/КД-2622.04 | [5 empty] | 2.4
1203 | 491 | 5495.21 | 3.10 / -8.52 | Коррозия | 11.62 | 16 | 5 | 20 | 25 | 4:29-4:34 |  | C |  | M6+205.78/КД-2621.65 | [5 empty] | 0.8
1204 | 491 | 5495.26 | 3.14 / -8.48 | Коррозия | 11.62 | 16 | 5 | 27 | 13 | 5:08-5:11 |  | C |  | M6+205.82/КД-2621.61 | [5 empty] | 0.8
1205 | 491 | 5495.29 | 3.18 / -8.44 | Коррозия | 11.62 | 16 | 6 | 17 | 25 | 6:00-6:06 |  | C |  | M6+205.86/КД-2621.57 | [5 empty] | 1
1206 | 491 | 5495.31 | 3.20 / -8.42 | Коррозия | 11.62 | 16 | 12 | 16 | 25 | 6:45-6:51 |  | C |  | M6+205.88/КД-2621.55 | [5 empty] | 1.9
1207 | 491 | 5495.41 | 3.29 / -8.33 | Коррозия | 11.62 | 16 | 11 | 17 | 19 | 1:41-1:45 |  | C |  | M6+205.97/КД-2621.46 | [5 empty] | 1.8
1208 | 491 | 5495.56 | 3.45 / -8.17 | Коррозия | 11.62 | 16 | 11 | 18 | 25 | 2:49-2:54 |  | C |  | M6+206.13/КД-2621.30 | [5 empty] | 1.8
1209 | 491 | 5495.57 | 3.45 / -8.16 | Коррозия | 11.62 | 16 | 5 | 17 | 25 | 7:12-7:17 |  | C |  | M6+206.13/КД-2621.30 | [5 empty] | 0.8
1210 | 491 | 5495.59 | 3.48 / -8.14 | Коррозия | 11.62 | 16 | 5 | 15 | 13 | 4:19-4:22 |  | C |  | M6+206.16/КД-2621.27 | [5 empty] | 0.8
1211 | 491 | 5495.61 | 3.49 / -8.13 | Коррозия | 11.62 | 16 | 8 | 14 | 19 | 1:48-1:52 |  | C |  | M6+206.17/КД-2621.26 | [5 empty] | 1.3
1212 | 491 | 5495.81 | 3.70 / -7.92 | Коррозия | 11.62 | 16 | 5 | 19 | 19 | 9:20-9:24 |  | C |  | M6+206.38/КД-2621.05 | [5 empty] | 0.8
1213 | 491 | 5496.67 | 4.55 / -7.07 | Коррозия | 11.62 | 16 | 8 | 15 | 25 | 8:12-8:18 |  | C |  | M6+207.23/КД-2620.20 | [5 empty] | 1.3
1214 | 491 | 5496.72 | 4.60 / -7.02 | Коррозия | 11.62 | 16 | 5 | 24 | 31 | 2:32-2:39 |  | C |  | M6+207.28/КД-2620.15 | [5 empty] | 0.8
1215 | 491 | 5496.75 | 4.64 / -6.98 | Коррозия | 11.62 | 16 | 9 | 20 | 31 | 8:30-8:38 |  | C |  | M6+207.32/КД-2620.11 | [5 empty] | 1.4
1216 | 491 | 5496.97 | 4.85 / -6.77 | Коррозия | 11.62 | 16 | 15 | 32 | 13 | 2:22-2:25 |  | C |  | M6+207.53/КД-2619.90 | [5 empty] | 2.4
1217 | 491 | 5497.21 | 5.09 / -6.53 | Коррозия | 11.62 | 16 | 5 | 13 | 19 | 9:14-9:18 |  | C |  | M6+207.77/КД-2619.66 | [5 empty] | 0.8
1218 | 491 | 5497.99 | 5.88 / -5.74 | Коррозия | 11.62 | 16 | 15 | 18 | 19 | 2:19-2:23 |  | C |  | M6+208.55/КД-2618.87 | [5 empty] | 2.4
1219 | 491 | 5498.13 | 6.02 / -5.60 | Коррозия | 11.62 | 16 | 10 | 18 | 25 | 1:55-2:01 |  | C |  | M6+208.70/КД-2618.73 | [5 empty] | 1.6
1220 | 491 | 5498.16 | 6.04 / -5.58 | Коррозия | 11.62 | 16 | 6 | 14 | 13 | 10:38-10:41 |  | C |  | M6+208.72/КД-2618.71 | [5 empty] | 1
1221 | 491 | 5498.18 | 6.06 / -5.56 | Коррозия | 11.62 | 16 | 11 | 18 | 25 | 2:21-2:26 |  | C |  | M6+208.74/КД-2618.69 | [5 empty] | 1.8
1222 | 491 | 5498.27 | 6.16 / -5.46 | Коррозия | 11.62 | 16 | 15 | 50 | 19 | 3:21-3:25 |  | C |  | M6+208.84/КД-2618.59 | [5 empty] | 2.4
1223 | 491 | 5498.5 | 6.39 / -5.23 | Кластер коррозии | 11.62 | 16 | 15 | 58 | 294 | 2:04-3:10 |  | C | зона коррозии | M6+209.06/КД-2618.36 | [5 empty] | 2.4
1224 | 491 | 5498.53 | 6.41 / -5.21 | Коррозия | 11.62 | 16 | 6 | 17 | 25 | 5:07-5:12 |  | C |  | M6+209.09/КД-2618.34 | [5 empty] | 1
1225 | 491 | 5498.61 | 6.50 / -5.12 | Коррозия | 11.62 | 16 | 6 | 19 | 38 | 6:27-6:35 |  | C |  | M6+209.18/КД-2618.25 | [5 empty] | 1
1226 | 491 | 5499.03 | 6.92 / -4.70 | Коррозия | 11.62 | 16 | 5 | 16 | 19 | 5:09-5:14 |  | C |  | M6+209.60/КД-2617.83 | [5 empty] | 0.8
1227 | 491 | 5499.07 | 6.96 / -4.66 | Коррозия | 11.62 | 16 | 8 | 17 | 25 | 7:15-7:20 |  | C |  | M6+209.64/КД-2617.79 | [5 empty] | 1.3
1228 | 491 | 5499.19 | 7.08 / -4.54 | Коррозия | 11.62 | 16 | 8 | 20 | 25 | 2:25-2:30 |  | C |  | M6+209.76/КД-2617.67 | [5 empty] | 1.3
1229 | 491 | 5499.26 | 7.14 / -4.48 | Коррозия | 11.62 | 16 | 5 | 19 | 25 | 2:29-2:35 |  | C |  | M6+209.82/КД-2617.61 | [5 empty] | 0.8
1230 | 491 | 5499.68 | 7.57 / -4.05 | Коррозия | 11.62 | 16 | 5 | 17 | 31 | 2:28-2:35 |  | C |  | M6+210.25/КД-2617.18 | [5 empty] | 0.8
1231 | 491 | 5499.68 | 7.57 / -4.05 | Коррозия | 11.62 | 16 | 9 | 25 | 19 | 5:54-5:59 |  | C |  | M6+210.25/КД-2617.18 | [5 empty] | 1.4
1232 | 491 | 5499.97 | 7.85 / -3.77 | Коррозия | 11.62 | 16 | 7 | 18 | 25 | 2:30-2:36 |  | C |  | M6+210.53/КД-2616.90 | [5 empty] | 1.1
1233 | 491 | 5500.16 | 8.04 / -3.57 | Коррозия | 11.62 | 16 | 8 | 18 | 31 | 6:53-7:00 |  | C |  | M6+210.72/КД-2616.71 | [5 empty] | 1.3
1234 | 491 | 5500.17 | 8.06 / -3.56 | Коррозия | 11.62 | 16 | 5 | 18 | 25 | 5:45-5:50 |  | C |  | M6+210.74/КД-2616.69 | [5 empty] | 0.8
1235 | 491 | 5500.19 | 8.07 / -3.55 | Коррозия | 11.62 | 16 | 12 | 25 | 38 | 1:58-2:07 |  | C |  | M6+210.75/КД-2616.68 | [5 empty] | 1.9
1236 | 491 | 5500.19 | 8.07 / -3.54 | Коррозия | 11.62 | 16 | 11 | 24 | 31 | 3:15-3:22 |  | C |  | M6+210.75/КД-2616.68 | [5 empty] | 1.8
1237 | 491 | 5500.27 | 8.15 / -3.47 | Коррозия | 11.62 | 16 | 11 | 21 | 31 | 2:07-2:14 |  | C |  | M6+210.83/КД-2616.60 | [5 empty] | 1.8
1238 | 491 | 5500.35 | 8.23 / -3.39 | Коррозия | 11.62 | 16 | 10 | 15 | 13 | 4:20-4:23 |  | C |  | M6+210.91/КД-2616.52 | [5 empty] | 1.6
1239 | 491 | 5500.42 | 8.31 / -3.31 | Коррозия | 11.62 | 16 | 14 | 18 | 31 | 4:16-4:23 |  | C |  | M6+210.99/КД-2616.44 | [5 empty] | 2.2
1240 | 491 | 5500.54 | 8.43 / -3.19 | Коррозия | 11.62 | 16 | 11 | 18 | 25 | 4:05-4:10 |  | C |  | M6+211.10/КД-2616.32 | [5 empty] | 1.8
1241 | 491 | 5500.91 | 8.80 / -2.82 | Коррозия | 11.62 | 16 | 5 | 18 | 19 | 9:31-9:35 |  | C |  | M6+211.47/КД-2615.95 | [5 empty] | 0.8
1242 | 491 | 5501.19 | 9.07 / -2.55 | Коррозия | 11.62 | 16 | 6 | 15 | 19 | 2:12-2:16 |  | C |  | M6+211.75/КД-2615.68 | [5 empty] | 1
1243 | 491 | 5502.37 | 10.25 / -1.36 | Коррозия | 11.62 | 16 | 6 | 20 | 19 | 8:22-8:26 |  | C |  | M6+212.93/КД-2614.50 | [5 empty] | 1
1244 | 491 | 5502.96 | 10.84 / -0.78 | Коррозия | 11.62 | 16 | 5 | 15 | 19 | 2:08-2:12 |  | C |  | M6+213.52/КД-2613.91 | [5 empty] | 0.8
1245 | 491 | 5503.31 | 11.20 / -0.42 | Коррозия | 11.62 | 16 | 5 | 15 | 13 | 6:04-6:07 |  | C |  | M6+213.88/КД-2613.55 | [5 empty] | 0.8
| 492 | 5503.73 |  | Труба ПШ | 11.67 | 16 | 0 |  |  | 0.2 |  |  |  | M6+214.30/КД-2613.13 | 1 | ТУ 20/28/40/48 | 461 | 588
1247 | 492 | 5503.9 | 0.17 / -11.50 | Коррозия | 11.67 | 16 | 10 | 18 | 19 | 3:49-3:53 |  | C | на фоне более слабой | M6+214.47/КД-2612.96 | [5 empty] | 1.6
1248 | 492 | 5503.9 | 0.17 / -11.50 | Коррозия | 11.67 | 16 | 10 | 17 | 19 | 8:32-8:36 |  | C | на фоне более слабой | M6+214.47/КД-2612.96 | [5 empty] | 1.6
1249 | 492 | 5503.91 | 0.17 / -11.49 | Коррозия | 11.67 | 16 | 5 | 21 | 31 | 2:39-2:46 |  | C | на фоне более слабой | M6+214.47/КД-2612.96 | [5 empty] | 0.8
1250 | 492 | 5503.95 | 0.22 / -11.45 | Коррозия | 11.67 | 16 | 14 | 17 | 19 | 7:03-7:08 |  | C | на фоне более слабой | M6+214.51/КД-2612.91 | [5 empty] | 2.2
1251 | 492 | 5504.07 | 0.34 / -11.33 | Коррозия | 11.67 | 16 | 8 | 20 | 19 | 7:27-7:31 |  | C | на фоне более слабой | M6+214.63/КД-2612.80 | [5 empty] | 1.3
1252 | 492 | 5504.29 | 0.56 / -11.11 | Коррозия | 11.67 | 16 | 5 | 17 | 25 | 8:07-8:12 |  | C | на фоне более слабой | M6+214.86/КД-2612.57 | [5 empty] | 0.8
1253 | 492 | 5504.3 | 0.57 / -11.10 | Коррозия | 11.67 | 16 | 6 | 12 | 19 | 1:34-1:38 |  | C | на фоне более слабой | M6+214.87/КД-2612.56 | [5 empty] | 1
1254 | 492 | 5504.32 | 0.59 / -11.08 | Коррозия | 11.67 | 16 | 8 | 26 | 13 | 3:24-3:27 |  | C | на фоне более слабой | M6+214.88/КД-2612.55 | [5 empty] | 1.3
1255 | 492 | 5504.35 | 0.62 / -11.05 | Коррозия | 11.67 | 16 | 9 | 17 | 19 | 7:36-7:40 |  | C | на фоне более слабой | M6+214.92/КД-2612.51 | [5 empty] | 1.4
1256 | 492 | 5504.44 | 0.71 / -10.96 | Коррозия | 11.67 | 16 | 8 | 18 | 25 | 6:27-6:32 |  | C | на фоне более слабой | M6+215.01/КД-2612.42 | [5 empty] | 1.3
1257 | 492 | 5504.46 | 0.73 / -10.94 | Коррозия | 11.67 | 16 | 12 | 22 | 31 | 4:55-5:02 |  | C | на фоне более слабой | M6+215.03/КД-2612.40 | [5 empty] | 1.9
1258 | 492 | 5504.61 | 0.88 / -10.79 | Коррозия | 11.67 | 16 | 8 | 20 | 25 | 3:27-3:32 |  | C | на фоне более слабой | M6+215.18/КД-2612.25 | [5 empty] | 1.3
1259 | 492 | 5504.8 | 1.06 / -10.60 | Коррозия | 11.67 | 16 | 13 | 19 | 38 | 7:36-7:44 |  | C | на фоне более слабой | M6+215.36/КД-2612.07 | [5 empty] | 2.1
1260 | 492 | 5504.82 | 1.09 / -10.58 | Коррозия | 11.67 | 16 | 12 | 18 | 25 | 3:22-3:28 |  | C | на фоне более слабой | M6+215.39/КД-2612.04 | [5 empty] | 1.9
1261 | 492 | 5505.26 | 1.53 / -10.14 | Коррозия | 11.67 | 16 | 12 | 16 | 25 | 4:36-4:41 |  | C | на фоне более слабой | M6+215.83/КД-2611.60 | [5 empty] | 1.9
1262 | 492 | 5505.34 | 1.61 / -10.06 | Коррозия | 11.67 | 16 | 9 | 16 | 25 | 9:04-9:10 |  | C | на фоне более слабой | M6+215.91/КД-2611.52 | [5 empty] | 1.4
1263 | 492 | 5505.47 | 1.74 / -9.93 | Коррозия | 11.67 | 16 | 8 | 17 | 19 | 9:10-9:14 |  | C | на фоне более слабой | M6+216.04/КД-2611.39 | [5 empty] | 1.3
1264 | 492 | 5505.5 | 1.77 / -9.90 | Коррозия | 11.67 | 16 | 10 | 20 | 38 | 6:51-6:59 |  | C | на фоне более слабой | M6+216.07/КД-2611.36 | [5 empty] | 1.6
1265 | 492 | 5505.58 | 1.85 / -9.82 | Коррозия | 11.67 | 16 | 13 | 18 | 31 | 9:28-9:35 |  | C | на фоне более слабой | M6+216.15/КД-2611.28 | [5 empty] | 2.1
1266 | 492 | 5505.63 | 1.90 / -9.77 | Коррозия | 11.67 | 16 | 12 | 20 | 38 | 4:52-5:01 |  | C | на фоне более слабой | M6+216.20/КД-2611.23 | [5 empty] | 1.9
1267 | 492 | 5505.92 | 2.19 / -9.48 | Коррозия | 11.67 | 16 | 9 | 15 | 19 | 3:13-3:17 |  | C | на фоне более слабой | M6+216.49/КД-2610.94 | [5 empty] | 1.4
1268 | 492 | 5505.94 | 2.21 / -9.46 | Коррозия | 11.67 | 16 | 11 | 18 | 25 | 7:50-7:55 |  | C | на фоне более слабой | M6+216.51/КД-2610.92 | [5 empty] | 1.8
1269 | 492 | 5506.02 | 2.29 / -9.38 | Коррозия | 11.67 | 16 | 5 | 14 | 19 | 9:39-9:44 |  | C | на фоне более слабой | M6+216.59/КД-2610.84 | [5 empty] | 0.8
1270 | 492 | 5506.35 | 2.62 / -9.05 | Коррозия | 11.67 | 16 | 11 | 18 | 25 | 6:15-6:21 |  | C | на фоне более слабой | M6+216.91/КД-2610.52 | [5 empty] | 1.8
1271 | 492 | 5506.6 | 2.87 / -8.80 | Коррозия | 11.67 | 16 | 10 | 20 | 19 | 7:41-7:45 |  | C | на фоне более слабой | M6+217.16/КД-2610.26 | [5 empty] | 1.6
1272 | 492 | 5506.77 | 3.04 / -8.63 | Коррозия | 11.67 | 16 | 5 | 17 | 19 | 3:39-3:44 |  | C | на фоне более слабой | M6+217.34/КД-2610.09 | [5 empty] | 0.8
1273 | 492 | 5506.9 | 3.17 / -8.50 | Коррозия | 11.67 | 16 | 18 | 19 | 25 | 2:39-2:45 |  | C | на фоне более слабой | M6+217.46/КД-2609.97 | [5 empty] | 2.9
1274 | 492 | 5506.98 | 3.25 / -8.42 | Коррозия | 11.67 | 16 | 11 | 19 | 31 | 7:19-7:26 |  | C | на фоне более слабой | M6+217.55/КД-2609.88 | [5 empty] | 1.8
1275 | 492 | 5507.03 | 3.30 / -8.37 | Коррозия | 11.67 | 16 | 10 | 17 | 19 | 8:09-8:14 |  | C | на фоне более слабой | M6+217.59/КД-2609.84 | [5 empty] | 1.6
1276 | 492 | 5507.08 | 3.35 / -8.32 | Коррозия | 11.67 | 16 | 13 | 17 | 25 | 4:29-4:34 |  | C | на фоне более слабой | M6+217.65/КД-2609.78 | [5 empty] | 2.1
1277 | 492 | 5507.35 | 3.62 / -8.05 | Коррозия | 11.67 | 16 | 12 | 18 | 25 | 8:30-8:36 |  | C | на фоне более слабой | M6+217.92/КД-2609.51 | [5 empty] | 1.9
1278 | 492 | 5508.46 | 4.73 / -6.94 | Коррозия | 11.67 | 16 | 8 | 14 | 19 | 5:18-5:22 |  | C | на фоне более слабой | M6+219.03/КД-2608.40 | [5 empty] | 1.3
1279 | 492 | 5508.53 | 4.80 / -6.87 | Коррозия | 11.67 | 16 | 5 | 15 | 19 | 8:12-8:16 |  | C | на фоне более слабой | M6+219.10/КД-2608.33 | [5 empty] | 0.8
1280 | 492 | 5509.52 | 5.79 / -5.88 | Коррозия | 11.67 | 16 | 10 | 20 | 13 | 8:07-8:09 |  | C | на фоне более слабой | M6+220.08/КД-2607.35 | [5 empty] | 1.6
1281 | 492 | 5510.02 | 6.29 / -5.38 | Коррозия | 11.67 | 16 | 15 | 18 | 13 | 8:25-8:28 |  | C | на фоне более слабой | M6+220.58/КД-2606.84 | [5 empty] | 2.4
1282 | 492 | 5510.24 | 6.51 / -5.16 | Коррозия | 11.67 | 16 | 12 | 12 | 19 | 8:46-8:50 |  | C | на фоне более слабой | M6+220.80/КД-2606.62 | [5 empty] | 1.9
1283 | 492 | 5511.06 | 7.33 / -4.34 | Кластер коррозии | 11.67 | 16 | 10 | 135 | 150 | 7:34-8:08 |  | C | зона коррозии | M6+221.62/КД-2605.81 | [5 empty] | 1.6
1284 | 492 | 5511.72 | 7.98 / -3.68 | Кластер коррозии | 11.67 | 16 | 6 | 37 | 275 | 2:05-3:07 |  | C | зона коррозии | M6+222.28/КД-2605.15 | [5 empty] | 1
1285 | 492 | 5512.08 | 8.34 / -3.33 | Коррозия | 11.67 | 16 | 10 | 18 | 25 | 1:37-1:43 |  | C | на фоне более слабой | M6+222.64/КД-2604.79 | [5 empty] | 1.6
1286 | 492 | 5512.09 | 8.35 / -3.32 | Коррозия | 11.67 | 16 | 5 | 15 | 13 | 6:39-6:42 |  | C | на фоне более слабой | M6+222.65/КД-2604.78 | [5 empty] | 0.8
1287 | 492 | 5512.09 | 8.36 / -3.31 | Коррозия | 11.67 | 16 | 16 | 15 | 25 | 3:58-4:03 |  | C | на фоне более слабой | M6+222.65/КД-2604.78 | [5 empty] | 2.6
1288 | 492 | 5513.38 | 9.65 / -2.02 | Коррозия | 11.67 | 16 | 9 | 15 | 19 | 5:15-5:19 |  | C | на фоне более слабой | M6+223.94/КД-2603.48 | [5 empty] | 1.4
1289 | 492 | 5513.81 | 10.08 / -1.59 | Коррозия | 11.67 | 16 | 12 | 20 | 31 | 8:35-8:42 |  | C | на фоне более слабой | M6+224.38/КД-2603.05 | [5 empty] | 1.9
1290 | 492 | 5513.87 | 10.14 / -1.53 | Коррозия | 11.67 | 16 | 12 | 20 | 25 | 8:40-8:46 |  | C | на фоне более слабой | M6+224.43/КД-2603.00 | [5 empty] | 1.9
1291 | 492 | 5514.37 | 10.64 / -1.03 | Коррозия | 11.67 | 16 | 10 | 17 | 25 | 5:07-5:12 |  | C | на фоне более слабой | M6+224.94/КД-2602.49 | [5 empty] | 1.6
| 493 | 5515.4 |  | Труба ПШ | 11.65 | 16 | 0 |  |  | 0.3 |  |  |  | M6+225.97/КД-2601.46 | 1 | ТУ 20/28/40/48 | 461 | 588
1293 | 493 | 5515.46 | 0.06 / -11.59 | Коррозия | 11.65 | 16 | 14 | 15 | 25 | 3:56-4:02 |  | C | на фоне более слабой | M6+226.02/КД-2601.41 | [5 empty] | 2.2
1294 | 493 | 5515.52 | 0.12 / -11.53 | Коррозия | 11.65 | 16 | 5 | 17 | 38 | 8:29-8:38 |  | C | на фоне более слабой | M6+226.08/КД-2601.35 | [5 empty] | 0.8
1295 | 493 | 5515.53 | 0.13 / -11.52 | Коррозия | 11.65 | 16 | 9 | 17 | 25 | 4:58-5:04 |  | C | на фоне более слабой | M6+226.10/КД-2601.33 | [5 empty] | 1.4
1296 | 493 | 5515.63 | 0.23 / -11.42 | Коррозия | 11.65 | 16 | 14 | 15 | 19 | 9:20-9:24 |  | C | на фоне более слабой | M6+226.20/КД-2601.23 | [5 empty] | 2.2
1297 | 493 | 5515.74 | 0.34 / -11.31 | Коррозия | 11.65 | 16 | 10 | 16 | 19 | 3:59-4:03 |  | C | на фоне более слабой | M6+226.30/КД-2601.13 | [5 empty] | 1.6
1298 | 493 | 5515.93 | 0.53 / -11.12 | Коррозия | 11.65 | 16 | 9 | 15 | 19 | 4:20-4:24 |  | C | на фоне более слабой | M6+226.49/КД-2600.94 | [5 empty] | 1.4
1299 | 493 | 5516.8 | 1.40 / -10.25 | Коррозия | 11.65 | 16 | 15 | 16 | 19 | 4:37-4:41 |  | C | на фоне более слабой | M6+227.37/КД-2600.06 | [5 empty] | 2.4
1300 | 493 | 5517.17 | 1.77 / -9.87 | Коррозия | 11.65 | 16 | 15 | 17 | 25 | 4:09-4:15 |  | C | на фоне более слабой | M6+227.74/КД-2599.69 | [5 empty] | 2.4
1301 | 493 | 5517.19 | 1.79 / -9.86 | Коррозия | 11.65 | 16 | 14 | 15 | 19 | 4:37-4:41 |  | C | на фоне более слабой | M6+227.75/КД-2599.67 | [5 empty] | 2.2
1302 | 493 | 5518.38 | 2.98 / -8.67 | Коррозия | 11.65 | 16 | 10 | 16 | 19 | 8:15-8:19 |  | C | на фоне более слабой | M6+228.95/КД-2598.48 | [5 empty] | 1.6
1303 | 493 | 5518.46 | 3.06 / -8.58 | Коррозия | 11.65 | 16 | 6 | 20 | 38 | 2:00-2:08 |  | C |  | M6+229.03/КД-2598.40 | [5 empty] | 1
1304 | 493 | 5518.6 | 3.20 / -8.45 | Коррозия | 11.65 | 16 | 18 | 18 | 38 | 5:12-5:21 |  | C | на фоне более слабой | M6+229.17/КД-2598.26 | [5 empty] | 2.9
1305 | 493 | 5519.43 | 4.03 / -7.62 | Коррозия | 11.65 | 16 | 7 | 41 | 13 | 5:00-5:02 |  | C | на фоне более слабой | M6+229.99/КД-2597.44 | [5 empty] | 1.1
1306 | 493 | 5520.48 | 5.08 / -6.57 | Коррозия | 11.65 | 16 | 12 | 18 | 31 | 4:12-4:19 |  | C | на фоне более слабой | M6+231.05/КД-2596.38 | [5 empty] | 1.9
1307 | 493 | 5520.54 | 5.14 / -6.51 | Коррозия | 11.65 | 16 | 12 | 16 | 25 | 3:07-3:13 |  | C | на фоне более слабой | M6+231.11/КД-2596.32 | [5 empty] | 1.9
1308 | 493 | 5520.77 | 5.37 / -6.28 | Коррозия | 11.65 | 16 | 14 | 26 | 13 | 4:23-4:26 |  | C | на фоне более слабой | M6+231.34/КД-2596.09 | [5 empty] | 2.2
1309 | 493 | 5521.51 | 6.11 / -5.54 | Коррозия | 11.65 | 16 | 13 | 18 | 25 | 2:35-2:40 |  | C | на фоне более слабой | M6+232.07/КД-2595.35 | [5 empty] | 2.1
1310 | 493 | 5521.82 | 6.42 / -5.22 | Коррозия | 11.65 | 16 | 12 | 19 | 25 | 2:32-2:38 |  | C | на фоне более слабой | M6+232.39/КД-2595.04 | [5 empty] | 1.9
1311 | 493 | 5522.5 | 7.10 / -4.55 | Коррозия | 11.65 | 16 | 7 | 14 | 25 | 3:07-3:13 |  | C | на фоне более слабой | M6+233.06/КД-2594.37 | [5 empty] | 1.1
1312 | 493 | 5522.64 | 7.24 / -4.41 | Коррозия | 11.65 | 16 | 10 | 15 | 19 | 7:10-7:15 |  | C | на фоне более слабой | M6+233.20/КД-2594.23 | [5 empty] | 1.6
1313 | 493 | 5523.08 | 7.68 / -3.97 | Коррозия | 11.65 | 16 | 14 | 16 | 19 | 3:46-3:51 |  | C | на фоне более слабой | M6+233.65/КД-2593.78 | [5 empty] | 2.2
1314 | 493 | 5523.14 | 7.74 / -3.91 | Коррозия | 11.65 | 16 | 9 | 15 | 19 | 6:20-6:24 |  | C | на фоне более слабой | M6+233.70/КД-2593.72 | [5 empty] | 1.4
1315 | 493 | 5523.66 | 8.26 / -3.38 | Коррозия | 11.65 | 16 | 11 | 13 | 25 | 4:31-4:37 |  | C |  | M6+234.23/КД-2593.20 | [5 empty] | 1.8
1316 | 493 | 5525.94 | 10.54 / -1.11 | Коррозия | 11.65 | 16 | 6 | 17 | 38 | 5:53-6:01 |  | C |  | M6+236.51/КД-2590.92 | [5 empty] | 1
| 494 | 5527.05 |  | Труба ПШ | 11.66 | 16 | 0 |  |  | 0.2 |  |  |  | M6+237.61/КД-2589.82 | 1 | ТУ 20/28/40/48 | 461 | 588
1318 | 494 | 5528.13 | 1.08 / -10.58 | Коррозия | 11.66 | 16 | 6 | 18 | 31 | 4:29-4:36 |  | C | на фоне более слабой | M6+238.70/КД-2588.73 | [5 empty] | 1
1319 | 494 | 5528.47 | 1.42 / -10.24 | Коррозия | 11.66 | 16 | 5 | 13 | 25 | 7:54-8:00 |  | C | на фоне более слабой | M6+239.04/КД-2588.39 | [5 empty] | 0.8
1320 | 494 | 5529.73 | 2.68 / -8.98 | Коррозия | 11.66 | 16 | 14 | 16 | 19 | 8:29-8:33 |  | C | на фоне более слабой | M6+240.29/КД-2587.13 | [5 empty] | 2.2
1321 | 494 | 5529.86 | 2.81 / -8.85 | Коррозия | 11.66 | 16 | 13 | 15 | 25 | 2:43-2:49 |  | C | на фоне более слабой | M6+240.42/КД-2587.00 | [5 empty] | 2.1
1322 | 494 | 5531.96 | 4.91 / -6.75 | Коррозия | 11.66 | 16 | 7 | 14 | 19 | 7:17-7:22 |  | C | на фоне более слабой | M6+242.53/КД-2584.90 | [5 empty] | 1.1
1323 | 494 | 5532.3 | 5.25 / -6.41 | Коррозия | 11.66 | 16 | 5 | 17 | 19 | 7:54-7:58 |  | C |  | M6+242.87/КД-2584.56 | [5 empty] | 0.8
1324 | 494 | 5533.76 | 6.72 / -4.94 | Коррозия | 11.66 | 16 | 17 | 16 | 25 | 5:26-5:32 |  | C | на фоне более слабой | M6+244.33/КД-2583.10 | [5 empty] | 2.7
1325 | 494 | 5533.94 | 6.89 / -4.77 | Коррозия | 11.66 | 16 | 10 | 18 | 25 | 4:13-4:19 |  | C | на фоне более слабой | M6+244.51/КД-2582.92 | [5 empty] | 1.6
1326 | 494 | 5533.97 | 6.92 / -4.74 | Коррозия | 11.66 | 16 | 5 | 17 | 31 | 4:47-4:54 |  | C | на фоне более слабой | M6+244.53/КД-2582.90 | [5 empty] | 0.8
1327 | 494 | 5534.16 | 7.11 / -4.54 | Коррозия | 11.66 | 16 | 11 | 17 | 19 | 3:49-3:53 |  | C | на фоне более слабой | M6+244.73/КД-2582.70 | [5 empty] | 1.8
1328 | 494 | 5534.2 | 7.15 / -4.50 | Коррозия | 11.66 | 16 | 7 | 17 | 25 | 7:19-7:24 |  | C | на фоне более слабой | M6+244.77/КД-2582.66 | [5 empty] | 1.1
1329 | 494 | 5534.26 | 7.21 / -4.45 | Коррозия | 11.66 | 16 | 7 | 12 | 13 | 7:41-7:44 |  | C | на фоне более слабой | M6+244.82/КД-2582.61 | [5 empty] | 1.1
1330 | 494 | 5535.25 | 8.20 / -3.46 | Коррозия | 11.66 | 16 | 5 | 16 | 19 | 6:20-6:24 |  | C | на фоне более слабой | M6+245.81/КД-2581.62 | [5 empty] | 0.8
1331 | 494 | 5535.34 | 8.30 / -3.36 | Коррозия | 11.66 | 16 | 14 | 16 | 25 | 7:47-7:53 |  | C | на фоне более слабой | M6+245.91/КД-2581.52 | [5 empty] | 2.2
1332 | 494 | 5535.78 | 8.73 / -2.93 | Коррозия | 11.66 | 16 | 10 | 13 | 19 | 7:41-7:45 |  | C | на фоне более слабой | M6+246.34/КД-2581.09 | [5 empty] | 1.6
1333 | 494 | 5535.99 | 8.94 / -2.72 | Коррозия | 11.66 | 16 | 10 | 17 | 25 | 5:45-5:50 |  | C |  | M6+246.56/КД-2580.87 | [5 empty] | 1.6
1334 | 494 | 5536.25 | 9.20 / -2.45 | Коррозия | 11.66 | 16 | 14 | 15 | 19 | 4:19-4:23 |  | C | на фоне более слабой | M6+246.82/КД-2580.61 | [5 empty] | 2.2
1335 | 494 | 5537.15 | 10.10 / -1.56 | Коррозия | 11.66 | 16 | 15 | 14 | 19 | 5:15-5:19 |  | C |  | M6+247.71/КД-2579.72 | [5 empty] | 2.4
| 495 | 5538.71 |  | Труба ПШ | 11.63 | 16 | 0 |  |  | 0.4 |  |  |  | M6+249.27/КД-2578.16 | 1 | ТУ 20/28/40/48 | 461 | 588
1337 | 495 | 5541.93 | 3.22 / -8.41 | Коррозия | 11.63 | 16 | 11 | 18 | 25 | 5:50-5:56 |  | C |  | M6+252.49/КД-2574.94 | [5 empty] | 1.8
1338 | 495 | 5543.48 | 4.78 / -6.85 | Коррозия | 11.63 | 16 | 5 | 15 | 19 | 8:00-8:04 |  | C | на фоне более слабой | M6+254.05/КД-2573.38 | [5 empty] | 0.8
1339 | 495 | 5543.52 | 4.81 / -6.82 | Коррозия | 11.63 | 16 | 5 | 12 | 19 | 7:22-7:26 |  | C | на фоне более слабой | M6+254.08/КД-2573.35 | [5 empty] | 0.8
1340 | 495 | 5547.9 | 9.20 / -2.43 | Коррозия | 11.63 | 16 | 15 | 12 | 13 | 3:15-3:18 |  | C |  | M6+258.47/КД-2568.96 | [5 empty] | 2.4
| 496 | 5550.33 |  | Труба ПШ | 11.66 | 16 | 0 |  |  | 0.5 |  |  |  | M6+260.90/КД-2566.53 | 1 | ТУ 20/28/40/48 | 461 | 588
1342 | 496 | 5550.73 | 0.39 / -11.27 | Технологический дефект | 11.66 | 16 | 0 | 24 | 125 | 5:46-6:14 |  | C |  | M6+261.29/КД-2566.14 | [5 empty] | 0
1343 | 496 | 5552.38 | 2.05 / -9.61 | Коррозия | 11.66 | 16 | 5 | 14 | 19 | 4:06-4:10 |  | C | на фоне более слабой | M6+262.95/КД-2564.48 | [5 empty] | 0.8
1344 | 496 | 5552.42 | 2.08 / -9.58 | Коррозия | 11.66 | 16 | 5 | 17 | 19 | 2:56-3:00 |  | C | на фоне более слабой | M6+262.98/КД-2564.45 | [5 empty] | 0.8
1345 | 496 | 5552.55 | 2.21 / -9.45 | Коррозия | 11.66 | 16 | 8 | 17 | 25 | 7:27-7:33 |  | C | на фоне более слабой | M6+263.11/КД-2564.32 | [5 empty] | 1.3
1346 | 496 | 5552.74 | 2.40 / -9.26 | Коррозия | 11.66 | 16 | 8 | 14 | 19 | 3:14-3:18 |  | C | на фоне более слабой | M6+263.30/КД-2564.13 | [5 empty] | 1.3
1347 | 496 | 5552.87 | 2.53 / -9.13 | Коррозия | 11.66 | 16 | 6 | 17 | 19 | 3:10-3:14 |  | C | на фоне более слабой | M6+263.43/КД-2564.00 | [5 empty] | 1
1348 | 496 | 5552.95 | 2.61 / -9.05 | Коррозия | 11.66 | 16 | 8 | 18 | 25 | 7:54-8:00 |  | C | на фоне более слабой | M6+263.51/КД-2563.92 | [5 empty] | 1.3
1349 | 496 | 5553.52 | 3.18 / -8.48 | Коррозия | 11.66 | 16 | 14 | 16 | 19 | 3:56-4:00 |  | C | на фоне более слабой | M6+264.08/КД-2563.35 | [5 empty] | 2.2
1350 | 496 | 5553.74 | 3.40 / -8.26 | Коррозия | 11.66 | 16 | 10 | 24 | 13 | 3:41-3:44 |  | C | на фоне более слабой | M6+264.30/КД-2563.13 | [5 empty] | 1.6
1351 | 496 | 5553.83 | 3.49 / -8.17 | Коррозия | 11.66 | 16 | 6 | 19 | 31 | 7:50-7:57 |  | C |  | M6+264.39/КД-2563.04 | [5 empty] | 1
1352 | 496 | 5554.06 | 3.72 / -7.94 | Коррозия | 11.66 | 16 | 10 | 20 | 25 | 3:21-3:27 |  | C | на фоне более слабой | M6+264.62/КД-2562.81 | [5 empty] | 1.6
1353 | 496 | 5554.38 | 4.05 / -7.61 | Коррозия | 11.66 | 16 | 9 | 18 | 25 | 7:10-7:16 |  | C | на фоне более слабой | M6+264.95/КД-2562.48 | [5 empty] | 1.4
1354 | 496 | 5555.32 | 4.99 / -6.67 | Кластер коррозии | 11.66 | 16 | 7 | 216 | 138 | 3:22-3:53 |  | C | зона коррозии | M6+265.89/КД-2561.54 | [5 empty] | 1.1
1355 | 496 | 5555.77 | 5.44 / -6.22 | Коррозия | 11.66 | 16 | 5 | 16 | 25 | 4:48-4:54 |  | C | на фоне более слабой | M6+266.34/КД-2561.09 | [5 empty] | 0.8
1356 | 496 | 5556.21 | 5.88 / -5.78 | Коррозия | 11.66 | 16 | 5 | 16 | 19 | 3:21-3:25 |  | C | на фоне более слабой | M6+266.78/КД-2560.65 | [5 empty] | 0.8
1357 | 496 | 5556.29 | 5.96 / -5.70 | Коррозия | 11.66 | 16 | 11 | 17 | 19 | 3:48-3:52 |  | C | на фоне более слабой | M6+266.86/КД-2560.57 | [5 empty] | 1.8
1358 | 496 | 5556.35 | 6.02 / -5.64 | Коррозия | 11.66 | 16 | 9 | 17 | 19 | 3:51-3:55 |  | C | на фоне более слабой | M6+266.92/КД-2560.51 | [5 empty] | 1.4
1359 | 496 | 5557.4 | 7.06 / -4.60 | Коррозия | 11.66 | 16 | 18 | 18 | 19 | 3:22-3:27 |  | C | на фоне более слабой | M6+267.96/КД-2559.47 | [5 empty] | 2.9
1360 | 496 | 5558.09 | 7.76 / -3.90 | Коррозия | 11.66 | 16 | 10 | 17 | 19 | 5:45-5:49 |  | C | на фоне более слабой | M6+268.66/КД-2558.77 | [5 empty] | 1.6
1361 | 496 | 5558.48 | 8.15 / -3.51 | Коррозия | 11.66 | 16 | 6 | 17 | 25 | 2:50-2:56 |  | C |  | M6+269.05/КД-2558.38 | [5 empty] | 1
1362 | 496 | 5558.58 | 8.24 / -3.42 | Коррозия | 11.66 | 16 | 12 | 15 | 19 | 5:12-5:16 |  | C | на фоне более слабой | M6+269.14/КД-2558.29 | [5 empty] | 1.9
1363 | 496 | 5558.76 | 8.42 / -3.24 | Коррозия | 11.66 | 16 | 6 | 15 | 25 | 9:48-9:53 |  | C | на фоне более слабой | M6+269.32/КД-2558.11 | [5 empty] | 1
1364 | 496 | 5558.78 | 8.44 / -3.22 | Коррозия | 11.66 | 16 | 11 | 17 | 25 | 3:22-3:28 |  | C | на фоне более слабой | M6+269.34/КД-2558.09 | [5 empty] | 1.8
1365 | 496 | 5558.94 | 8.61 / -3.05 | Коррозия | 11.66 | 16 | 6 | 16 | 25 | 5:14-5:19 |  | C |  | M6+269.51/КД-2557.92 | [5 empty] | 1
1366 | 496 | 5559.19 | 8.86 / -2.80 | Коррозия | 11.66 | 16 | 14 | 17 | 19 | 3:44-3:48 |  | C | на фоне более слабой | M6+269.76/КД-2557.67 | [5 empty] | 2.2
1367 | 496 | 5560.49 | 10.15 / -1.51 | Коррозия | 11.66 | 16 | 21 | 15 | 19 | 6:06-6:10 |  | C | на фоне более слабой | M6+271.05/КД-2556.38 | [5 empty] | 3.4
1368 | 496 | 5560.51 | 10.17 / -1.49 | Кластер коррозии | 11.66 | 16 | 11 | 29 | 144 | 2:12-2:45 |  | C | зона коррозии | M6+271.07/КД-2556.36 | [5 empty] | 1.8
1369 | 496 | 5560.53 | 10.20 / -1.46 | Коррозия | 11.66 | 16 | 15 | 14 | 19 | 5:16-5:21 |  | C | на фоне более слабой | M6+271.10/КД-2556.33 | [5 empty] | 2.4
1370 | 496 | 5560.7 | 10.36 / -1.30 | Коррозия | 11.66 | 16 | 7 | 13 | 13 | 3:45-3:48 |  | C | на фоне более слабой | M6+271.26/КД-2556.17 | [5 empty] | 1.1
1371 | 496 | 5560.87 | 10.54 / -1.13 | Коррозия | 11.66 | 16 | 15 | 22 | 38 | 3:59-4:08 |  | C |  | M6+271.43/КД-2555.99 | [5 empty] | 2.4
1372 | 496 | 5560.87 | 10.54 / -1.12 | Коррозия | 11.66 | 16 | 17 | 24 | 69 | 4:31-4:47 |  | C |  | M6+271.44/КД-2555.99 | [5 empty] | 2.7
| 497 | 5561.99 |  | Труба ПШ | 11.63 | 16 | 0 |  |  | 0.1 |  |  |  | M6+272.56/КД-2554.87 | 1 | ТУ 20/28/40/48 | 461 | 588
1374 | 497 | 5562.61 | 0.61 / -11.02 | Коррозия | 11.63 | 16 | 10 | 12 | 19 | 7:55-8:00 |  | C | на фоне более слабой | M6+273.17/КД-2554.26 | [5 empty] | 1.6
1375 | 497 | 5564 | 2.00 / -9.63 | Коррозия | 11.63 | 16 | 5 | 17 | 19 | 3:37-3:41 |  | C | на фоне более слабой | M6+274.56/КД-2552.87 | [5 empty] | 0.8
1376 | 497 | 5564.29 | 2.29 / -9.34 | Коррозия | 11.63 | 16 | 7 | 12 | 19 | 3:18-3:22 |  | C | на фоне более слабой | M6+274.85/КД-2552.58 | [5 empty] | 1.1
1377 | 497 | 5564.73 | 2.74 / -8.89 | Коррозия | 11.63 | 16 | 13 | 18 | 25 | 3:32-3:38 |  | C | на фоне более слабой | M6+275.30/КД-2552.13 | [5 empty] | 2.1
1378 | 497 | 5565.7 | 3.70 / -7.93 | Коррозия | 11.63 | 16 | 5 | 18 | 19 | 9:10-9:14 |  | C | на фоне более слабой | M6+276.26/КД-2551.17 | [5 empty] | 0.8
1379 | 497 | 5565.7 | 3.70 / -7.93 | Коррозия | 11.63 | 16 | 9 | 15 | 19 | 6:34-6:38 |  | C | на фоне более слабой | M6+276.26/КД-2551.17 | [5 empty] | 1.4
1380 | 497 | 5566.17 | 4.17 / -7.46 | Коррозия | 11.63 | 16 | 5 | 18 | 25 | 0:24-0:30 |  | C | на фоне более слабой | M6+276.73/КД-2550.70 | [5 empty] | 0.8
1381 | 497 | 5566.45 | 4.46 / -7.17 | Коррозия | 11.63 | 16 | 10 | 14 | 25 | 11:11-11:16 |  | C | на фоне более слабой | M6+277.02/КД-2550.41 | [5 empty] | 1.6
1382 | 497 | 5566.86 | 4.86 / -6.77 | Коррозия | 11.63 | 16 | 12 | 20 | 25 | 6:21-6:27 |  | C | на фоне более слабой | M6+277.42/КД-2550.01 | [5 empty] | 1.9
1383 | 497 | 5567.16 | 5.16 / -6.47 | Коррозия | 11.63 | 16 | 10 | 20 | 31 | 6:24-6:31 |  | C | на фоне более слабой | M6+277.72/КД-2549.71 | [5 empty] | 1.6
1384 | 497 | 5568.19 | 6.19 / -5.44 | Коррозия | 11.63 | 16 | 13 | 13 | 19 | 6:53-6:58 |  | C | на фоне более слабой | M6+278.75/КД-2548.68 | [5 empty] | 2.1
1385 | 497 | 5568.31 | 6.32 / -5.31 | Коррозия | 11.63 | 16 | 5 | 18 | 31 | 0:20-0:27 |  | C | на фоне более слабой | M6+278.88/КД-2548.55 | [5 empty] | 0.8
1386 | 497 | 5568.79 | 6.80 / -4.83 | Коррозия | 11.63 | 16 | 14 | 17 | 25 | 7:23-7:29 |  | C | на фоне более слабой | M6+279.36/КД-2548.07 | [5 empty] | 2.2
1387 | 497 | 5569.12 | 7.13 / -4.50 | Коррозия | 11.63 | 16 | 12 | 14 | 19 | 7:20-7:24 |  | C | на фоне более слабой | M6+279.69/КД-2547.74 | [5 empty] | 1.9
1388 | 497 | 5569.23 | 7.23 / -4.40 | Коррозия | 11.63 | 16 | 10 | 19 | 25 | 7:20-7:26 |  | C | на фоне более слабой | M6+279.79/КД-2547.64 | [5 empty] | 1.6
1389 | 497 | 5569.82 | 7.83 / -3.80 | Коррозия | 11.63 | 16 | 8 | 19 | 25 | 4:16-4:22 |  | C |  | M6+280.39/КД-2547.04 | [5 empty] | 1.3
1390 | 497 | 5570.48 | 8.48 / -3.15 | Коррозия | 11.63 | 16 | 11 | 15 | 25 | 7:22-7:27 |  | C | на фоне более слабой | M6+281.04/КД-2546.39 | [5 empty] | 1.8
1391 | 497 | 5570.5 | 8.51 / -3.12 | Коррозия | 11.63 | 16 | 7 | 16 | 19 | 3:22-3:27 |  | C | на фоне более слабой | M6+281.07/КД-2546.36 | [5 empty] | 1.1
1392 | 497 | 5570.53 | 8.54 / -3.09 | Коррозия | 11.63 | 16 | 10 | 16 | 19 | 5:14-5:18 |  | C | на фоне более слабой | M6+281.10/КД-2546.33 | [5 empty] | 1.6
1393 | 497 | 5570.73 | 8.73 / -2.90 | Коррозия | 11.63 | 16 | 5 | 17 | 25 | 3:18-3:24 |  | C | на фоне более слабой | M6+281.29/КД-2546.14 | [5 empty] | 0.8
1394 | 497 | 5570.75 | 8.76 / -2.87 | Коррозия | 11.63 | 16 | 6 | 18 | 25 | 8:19-8:25 |  | C | на фоне более слабой | M6+281.32/КД-2546.11 | [5 empty] | 1
1395 | 497 | 5570.76 | 8.76 / -2.87 | Коррозия | 11.63 | 16 | 5 | 17 | 19 | 7:20-7:24 |  | C | на фоне более слабой | M6+281.32/КД-2546.11 | [5 empty] | 0.8
1396 | 497 | 5570.77 | 8.77 / -2.86 | Коррозия | 11.63 | 16 | 5 | 16 | 25 | 6:38-6:44 |  | C |  | M6+281.33/КД-2546.10 | [5 empty] | 0.8
1397 | 497 | 5570.86 | 8.86 / -2.77 | Коррозия | 11.63 | 16 | 6 | 16 | 19 | 6:55-6:59 |  | C | на фоне более слабой | M6+281.42/КД-2546.01 | [5 empty] | 1
1398 | 497 | 5571.04 | 9.04 / -2.59 | Коррозия | 11.63 | 16 | 20 | 19 | 13 | 6:06-6:08 |  | C | на фоне более слабой | M6+281.60/КД-2545.83 | [5 empty] | 3.2
1399 | 497 | 5571.14 | 9.15 / -2.48 | Коррозия | 11.63 | 16 | 20 | 18 | 13 | 6:37-6:39 |  | C | на фоне более слабой | M6+281.71/КД-2545.72 | [5 empty] | 3.2
1400 | 497 | 5571.26 | 9.27 / -2.36 | Коррозия | 11.63 | 16 | 12 | 15 | 19 | 6:58-7:02 |  | C | на фоне более слабой | M6+281.83/КД-2545.60 | [5 empty] | 1.9
1401 | 497 | 5571.29 | 9.29 / -2.34 | Коррозия | 11.63 | 16 | 13 | 18 | 25 | 7:22-7:27 |  | C | на фоне более слабой | M6+281.85/КД-2545.58 | [5 empty] | 2.1
1402 | 497 | 5571.33 | 9.34 / -2.29 | Коррозия | 11.63 | 16 | 8 | 18 | 31 | 5:36-5:43 |  | C | на фоне более слабой | M6+281.90/КД-2545.53 | [5 empty] | 1.3
1403 | 497 | 5571.35 | 9.35 / -2.28 | Коррозия | 11.63 | 16 | 7 | 17 | 25 | 6:07-6:13 |  | C | на фоне более слабой | M6+281.91/КД-2545.52 | [5 empty] | 1.1
1404 | 497 | 5573.46 | 11.46 / -0.17 | Коррозия | 11.63 | 16 | 8 | 19 | 25 | 7:02-7:08 |  | C | на фоне более слабой | M6+284.02/КД-2543.41 | [5 empty] | 1.3
1405 | 497 | 5573.47 | 11.48 / -0.15 | Коррозия | 11.63 | 16 | 8 | 17 | 25 | 7:38-7:44 |  | C | на фоне более слабой | M6+284.04/КД-2543.39 | [5 empty] | 1.3
1406 | 497 | 5573.5 | 11.51 / -0.12 | Коррозия | 11.63 | 16 | 10 | 16 | 25 | 5:45-5:50 |  | C | на фоне более слабой | M6+284.07/КД-2543.36 | [5 empty] | 1.6
1407 | 497 | 5573.51 | 11.51 / -0.12 | Коррозия | 11.63 | 16 | 9 | 15 | 19 | 6:53-6:58 |  | C | на фоне более слабой | M6+284.07/КД-2543.36 | [5 empty] | 1.4
| 498 | 5573.62 |  | Труба ПШ | 11.67 | 16 | 0 |  |  | 0.3 |  |  |  | M6+284.19/КД-2543.24 | 1 | ТУ 20/28/40/48 | 461 | 588
1409 | 498 | 5573.73 | 0.10 / -11.56 | Коррозия | 11.67 | 16 | 8 | 19 | 19 | 6:56-7:00 |  | C | на фоне более слабой | M6+284.29/КД-2543.14 | [5 empty] | 1.3
1410 | 498 | 5573.92 | 0.30 / -11.37 | Коррозия | 11.67 | 16 | 13 | 17 | 19 | 7:34-7:38 |  | C | на фоне более слабой | M6+284.48/КД-2542.94 | [5 empty] | 2.1
1411 | 498 | 5574.01 | 0.39 / -11.28 | Коррозия | 11.67 | 16 | 11 | 13 | 13 | 7:30-7:33 |  | C | на фоне более слабой | M6+284.58/КД-2542.85 | [5 empty] | 1.8
1412 | 498 | 5574.1 | 0.47 / -11.20 | Коррозия | 11.67 | 16 | 6 | 15 | 19 | 6:53-6:58 |  | C | на фоне более слабой | M6+284.66/КД-2542.77 | [5 empty] | 1
1413 | 498 | 5574.28 | 0.66 / -11.01 | Коррозия | 11.67 | 16 | 5 | 14 | 19 | 6:38-6:42 |  | C | на фоне более слабой | M6+284.85/КД-2542.58 | [5 empty] | 0.8
1414 | 498 | 5574.89 | 1.27 / -10.40 | Коррозия | 11.67 | 16 | 5 | 13 | 19 | 6:15-6:20 |  | C | на фоне более слабой | M6+285.45/КД-2541.97 | [5 empty] | 0.8
1415 | 498 | 5574.94 | 1.32 / -10.35 | Коррозия | 11.67 | 16 | 8 | 20 | 31 | 10:30-10:37 |  | C | на фоне более слабой | M6+285.50/КД-2541.93 | [5 empty] | 1.3
1416 | 498 | 5574.95 | 1.33 / -10.34 | Коррозия | 11.67 | 16 | 6 | 18 | 25 | 2:18-2:23 |  | C | на фоне более слабой | M6+285.52/КД-2541.91 | [5 empty] | 1
1417 | 498 | 5575.37 | 1.75 / -9.92 | Коррозия | 11.67 | 16 | 13 | 15 | 19 | 4:02-4:06 |  | C | на фоне более слабой | M6+285.94/КД-2541.49 | [5 empty] | 2.1
1418 | 498 | 5575.7 | 2.08 / -9.59 | Коррозия | 11.67 | 16 | 14 | 14 | 19 | 4:09-4:13 |  | C | на фоне более слабой | M6+286.26/КД-2541.17 | [5 empty] | 2.2
1419 | 498 | 5576.67 | 3.05 / -8.62 | Коррозия | 11.67 | 16 | 10 | 15 | 25 | 5:05-5:11 |  | C | на фоне более слабой | M6+287.23/КД-2540.20 | [5 empty] | 1.6
1420 | 498 | 5576.87 | 3.25 / -8.42 | Коррозия | 11.67 | 16 | 5 | 13 | 19 | 4:33-4:37 |  | C | на фоне более слабой | M6+287.44/КД-2539.99 | [5 empty] | 0.8
| 499 | 5585.29 |  | Труба ПШ | 11.64 | 16 | 0 |  |  | 0.1 |  |  |  | M6+295.86/КД-2531.57 | 1 | ТУ 20/28/40/48 | 461 | 588
1422 | 499 | 5596.82 | 11.53 / -0.12 | Коррозия | 11.64 | 16 | 7 | 20 | 31 | 5:08-5:15 |  | C | на фоне более слабой | M6+307.38/КД-2520.05 | [5 empty] | 1.1
| 500 | 5596.93 |  | Труба ПШ | 11.62 | 16 | 0 |  |  | 0.2 |  |  |  | M6+307.50/КД-2519.93 | 1 | ТУ 20/28/40/48 | 461 | 588
1424 | 500 | 5597.98 | 1.05 / -10.58 | Коррозия | 11.62 | 16 | 7 | 17 | 19 | 4:48-4:52 |  | C | на фоне более слабой | M6+308.55/КД-2518.88 | [5 empty] | 1.1
1425 | 500 | 5606.29 | 9.36 / -2.27 | Коррозия | 11.62 | 16 | 10 | 18 | 19 | 7:57-8:01 |  | C | на фоне более слабой | M6+316.86/КД-2510.57 | [5 empty] | 1.6
1426 | 500 | 5606.97 | 10.04 / -1.58 | Коррозия | 11.62 | 16 | 9 | 18 | 25 | 4:58-5:04 |  | C | на фоне более слабой | M6+317.54/КД-2509.89 | [5 empty] | 1.4
1427 | 500 | 5607.98 | 11.05 / -0.57 | Коррозия | 11.62 | 16 | 9 | 13 | 19 | 4:24-4:29 |  | C | на фоне более слабой | M6+318.55/КД-2508.88 | [5 empty] | 1.4
1428 | 500 | 5608.12 | 11.18 / -0.44 | Коррозия | 11.62 | 16 | 5 | 13 | 13 | 8:42-8:45 |  | C | на фоне более слабой | M6+318.68/КД-2508.75 | [5 empty] | 0.8
1429 | 500 | 5608.36 | 11.42 / -0.20 | Коррозия | 11.62 | 16 | 11 | 16 | 19 | 4:23-4:27 |  | C | на фоне более слабой | M6+318.92/КД-2508.51 | [5 empty] | 1.8
1430 | 500 | 5608.4 | 11.47 / -0.15 | Коррозия | 11.62 | 16 | 8 | 16 | 19 | 4:57-5:01 |  | C | на фоне более слабой | M6+318.97/КД-2508.46 | [5 empty] | 1.3
| 501 | 5608.56 |  | Труба ПШ | 3.34 | 16 | 0 |  |  | 0.3 |  |  |  | M6+319.12/КД-2508.31 | 1 | ТУ 20/28/40/48 | 461 | 588
1432 | 501 | 5610.47 | 1.91 / -1.43 | Коррозия | 3.34 | 16 | 5 | 13 | 13 | 4:17-4:20 |  | C | на фоне более слабой | M6+321.03/КД-2506.40 | [5 empty] | 0.8
| 502 | 5611.89 |  | Труба ПШ | 3.6 | 16 | 0 |  |  | 0.1 |  |  |  | M6+322.46/КД-2504.97 | 1 | ТУ 20/28/40/48 | 461 | 588
1434 | 502 | 5611.89 | 0.00 / -3.60 | Аномалия кольцевого шва | 3.6 | 16 | 0 | 0 | 576 | 4:58-7:08 |  | B |  | M6+322.46/КД-2504.97 | [5 empty] | 0
| 503 | 5615.49 |  | Труба ПШ | 7.75 | 16 | 0 |  |  | 0.3 |  |  |  | M6+326.06/КД-2501.37 | 1 | ТУ 20/28/40/48 | 461 | 588
1436 | 503 | 5616.25 | 0.76 / -6.99 | Коррозия | 7.75 | 16 | 8 | 15 | 13 | 4:17-4:20 |  | C | на фоне более слабой | M6+326.81/КД-2500.61 | [5 empty] | 1.3
| 504 | 5623.24 |  | Труба ПШ | 6.79 | 16 | 0 |  |  | 0.2 |  |  |  | M6+333.80/КД-2493.63 | 1 | ТУ 20/28/40/48 | 461 | 588
1438 | 504 | 5626.41 | 3.17 / -3.63 | Коррозия | 6.79 | 16 | 5 | 15 | 19 | 4:12-4:16 |  | C | на фоне более слабой | M6+336.97/КД-2490.46 | [5 empty] | 0.8
| 505 | 5630.03 |  | Труба ПШ | 4.05 | 16 | 0 |  |  | 0.2 |  |  |  | M6+340.60/КД-2486.83 | 1 | ТУ 20/28/40/48 | 461 | 588
| 506 | 5634.08 |  | Труба ПШ | 11.64 | 16 | 0 |  |  | 0.3 |  |  |  | M6+344.65/КД-2482.78 | 1 | ТУ 20/28/40/48 | 461 | 588
1440 | 506 | 5635.12 | 1.04 / -10.60 | Коррозия | 11.64 | 16 | 13 | 17 | 19 | 5:19-5:23 |  | C | на фоне более слабой | M6+345.69/КД-2481.74 | [5 empty] | 2.1
1441 | 506 | 5636.15 | 2.06 / -9.58 | Коррозия | 11.64 | 16 | 6 | 17 | 25 | 4:09-4:15 |  | C | на фоне более слабой | M6+346.71/КД-2480.72 | [5 empty] | 1
1442 | 506 | 5636.15 | 2.07 / -9.57 | Коррозия | 11.64 | 16 | 11 | 17 | 19 | 5:18-5:22 |  | C | на фоне более слабой | M6+346.72/КД-2480.71 | [5 empty] | 1.8
1443 | 506 | 5637.51 | 3.43 / -8.21 | Коррозия | 11.64 | 16 | 5 | 15 | 19 | 5:47-5:52 |  | C |  | M6+348.07/КД-2479.36 | [5 empty] | 0.8
1444 | 506 | 5637.58 | 3.50 / -8.14 | Коррозия | 11.64 | 16 | 5 | 16 | 19 | 5:22-5:26 |  | C | на фоне более слабой | M6+348.14/КД-2479.29 | [5 empty] | 0.8
1445 | 506 | 5638.16 | 4.08 / -7.56 | Коррозия | 11.64 | 16 | 11 | 15 | 25 | 8:08-8:14 |  | C | на фоне более слабой | M6+348.73/КД-2478.70 | [5 empty] | 1.8
1446 | 506 | 5638.21 | 4.13 / -7.51 | Коррозия | 11.64 | 16 | 9 | 16 | 25 | 8:32-8:38 |  | C | на фоне более слабой | M6+348.77/КД-2478.66 | [5 empty] | 1.4
1447 | 506 | 5638.38 | 4.30 / -7.34 | Коррозия | 11.64 | 16 | 10 | 18 | 25 | 8:47-8:53 |  | C | на фоне более слабой | M6+348.95/КД-2478.48 | [5 empty] | 1.6
1448 | 506 | 5638.44 | 4.36 / -7.28 | Коррозия | 11.64 | 16 | 17 | 48 | 13 | 5:47-5:50 |  | C | на фоне более слабой | M6+349.01/КД-2478.42 | [5 empty] | 2.7
1449 | 506 | 5639.01 | 4.93 / -6.71 | Коррозия | 11.64 | 16 | 6 | 12 | 19 | 5:11-5:15 |  | C | на фоне более слабой | M6+349.57/КД-2477.85 | [5 empty] | 1
1450 | 506 | 5640.11 | 6.03 / -5.61 | Коррозия | 11.64 | 16 | 8 | 17 | 25 | 9:24-9:30 |  | C | на фоне более слабой | M6+350.68/КД-2476.75 | [5 empty] | 1.3
1451 | 506 | 5641.4 | 7.32 / -4.32 | Коррозия | 11.64 | 16 | 16 | 37 | 13 | 8:18-8:21 |  | C | на фоне более слабой | M6+351.96/КД-2475.47 | [5 empty] | 2.6
1452 | 506 | 5641.68 | 7.60 / -4.04 | Коррозия | 11.64 | 16 | 15 | 27 | 38 | 2:23-2:32 |  | C | на фоне более слабой | M6+352.24/КД-2475.19 | [5 empty] | 2.4
1453 | 506 | 5641.84 | 7.76 / -3.88 | Коррозия | 11.64 | 16 | 11 | 16 | 19 | 9:08-9:13 |  | C | на фоне более слабой | M6+352.40/КД-2475.02 | [5 empty] | 1.8
1454 | 506 | 5641.88 | 7.80 / -3.84 | Коррозия | 11.64 | 16 | 5 | 17 | 19 | 5:22-5:26 |  | C |  | M6+352.45/КД-2474.98 | [5 empty] | 0.8
1455 | 506 | 5641.92 | 7.84 / -3.80 | Коррозия | 11.64 | 16 | 5 | 15 | 19 | 5:49-5:53 |  | C |  | M6+352.49/КД-2474.94 | [5 empty] | 0.8
1456 | 506 | 5642.03 | 7.95 / -3.69 | Коррозия | 11.64 | 16 | 5 | 12 | 19 | 9:00-9:04 |  | C |  | M6+352.60/КД-2474.83 | [5 empty] | 0.8
1457 | 506 | 5642.42 | 8.34 / -3.30 | Коррозия | 11.64 | 16 | 12 | 12 | 19 | 7:23-7:27 |  | C | на фоне более слабой | M6+352.99/КД-2474.44 | [5 empty] | 1.9
1458 | 506 | 5642.45 | 8.37 / -3.27 | Коррозия | 11.64 | 16 | 11 | 16 | 13 | 10:03-10:06 |  | C | на фоне более слабой | M6+353.02/КД-2474.41 | [5 empty] | 1.8
1459 | 506 | 5643.81 | 9.73 / -1.92 | Коррозия | 11.64 | 16 | 17 | 12 | 19 | 5:11-5:15 |  | C | на фоне более слабой | M6+354.37/КД-2473.06 | [5 empty] | 2.7
1460 | 506 | 5643.9 | 9.81 / -1.83 | Коррозия | 11.64 | 16 | 10 | 16 | 25 | 5:46-5:52 |  | C | на фоне более слабой | M6+354.46/КД-2472.97 | [5 empty] | 1.6
| 507 | 5645.72 |  | Труба ПШ | 11.62 | 16 | 0 |  |  | 0.2 |  |  |  | M6+356.29/КД-2471.14 | 1 | ТУ 20/28/40/48 | 461 | 588
| 508 | 5657.35 |  | Труба ПШ | 6.47 | 16 | 0 |  |  | 1.1 |  |  |  | M6+367.91/КД-2459.52 | 1 | ТУ 20/28/40/48 | 461 | 588
1462 | 508 | 5660.1 | 2.75 / -3.71 | Коррозия | 6.47 | 16 | 9 | 15 | 25 | 5:25-5:30 |  | C | на фоне более слабой | M6+370.66/КД-2456.77 | [5 empty] | 1.4
1463 | 508 | 5660.33 | 2.99 / -3.48 | Коррозия | 6.47 | 16 | 11 | 19 | 25 | 4:48-4:54 |  | C | на фоне более слабой | M6+370.90/КД-2456.53 | [5 empty] | 1.8
1464 | 508 | 5661.44 | 4.09 / -2.37 | Коррозия | 6.47 | 16 | 7 | 14 | 19 | 5:16-5:21 |  | C | на фоне более слабой | M6+372.00/КД-2455.43 | [5 empty] | 1.1
1465 | 508 | 5661.46 | 4.12 / -2.35 | Коррозия | 6.47 | 16 | 7 | 17 | 19 | 5:16-5:21 |  | C | на фоне более слабой | M6+372.03/КД-2455.40 | [5 empty] | 1.1
1466 | 508 | 5661.83 | 4.48 / -1.98 | Коррозия | 6.47 | 16 | 8 | 12 | 19 | 5:15-5:19 |  | C | на фоне более слабой | M6+372.39/КД-2455.04 | [5 empty] | 1.3
1467 | 508 | 5662.35 | 5.00 / -1.46 | Коррозия | 6.47 | 16 | 13 | 15 | 13 | 5:28-5:30 |  | C | на фоне более слабой | M6+372.91/КД-2454.51 | [5 empty] | 2.1
| 509 | 5663.81 |  | Труба ПШ | 5.04 | 16 | 0 |  |  | 0.2 |  |  | начало ВП | M6+374.38/КД-2453.05 | 1 | ТУ 20/28/40/48 | 461 | 588
1469 | 509 | 5665.95 | 2.14 / -2.90 | Коррозия | 5.04 | 16 | 7 | 16 | 25 | 8:29-8:35 |  | C | на фоне более слабой | M6+376.51/КД-2450.92 | [5 empty] | 1.1
1470 | 509 | 5667.52 | 3.71 / -1.33 | Коррозия | 5.04 | 16 | 8 | 15 | 19 | 5:18-5:22 |  | C | на фоне более слабой | M6+378.09/КД-2449.34 | [5 empty] | 1.3
1471 | 509 | 5668.33 | 4.52 / -0.51 | Коррозия | 5.04 | 16 | 10 | 13 | 19 | 4:44-4:48 |  | C | на фоне более слабой | M6+378.90/КД-2448.53 | [5 empty] | 1.6
| 510 | 5668.85 |  | Труба ПШ | 11.69 | 16 | 0 |  |  | 0.2 |  |  |  | M6+379.41/КД-2448.02 | 1 | ТУ 20/28/40/48 | 461 | 588
1473 | 510 | 5669.37 | 0.52 / -11.17 | Коррозия | 11.69 | 16 | 6 | 17 | 19 | 8:49-8:53 |  | C | на фоне более слабой | M6+379.93/КД-2447.50 | [5 empty] | 1
1474 | 510 | 5669.96 | 1.11 / -10.58 | Коррозия | 11.69 | 16 | 5 | 16 | 19 | 9:28-9:32 |  | C | на фоне более слабой | M6+380.53/КД-2446.90 | [5 empty] | 0.8
1475 | 510 | 5670.25 | 1.40 / -10.30 | Коррозия | 11.69 | 16 | 5 | 11 | 13 | 8:30-8:33 |  | C | на фоне более слабой | M6+380.81/КД-2446.62 | [5 empty] | 0.8
1476 | 510 | 5675.34 | 6.49 / -5.20 | Коррозия | 11.69 | 16 | 11 | 15 | 19 | 4:44-4:48 |  | C | на фоне более слабой | M6+385.90/КД-2441.52 | [5 empty] | 1.8
1477 | 510 | 5675.49 | 6.64 / -5.05 | Коррозия | 11.69 | 16 | 15 | 14 | 13 | 4:57-5:00 |  | C | на фоне более слабой | M6+386.06/КД-2441.37 | [5 empty] | 2.4
1478 | 510 | 5677.7 | 8.85 / -2.85 | Коррозия | 11.69 | 16 | 7 | 18 | 25 | 3:25-3:31 |  | C | на фоне более слабой | M6+388.26/КД-2439.17 | [5 empty] | 1.1
1479 | 510 | 5677.95 | 9.10 / -2.59 | Коррозия | 11.69 | 16 | 12 | 16 | 19 | 2:02-2:07 |  | C | на фоне более слабой | M6+388.51/КД-2438.92 | [5 empty] | 1.9
1480 | 510 | 5678.04 | 9.20 / -2.50 | Коррозия | 11.69 | 16 | 20 | 17 | 19 | 3:27-3:31 |  | C | на фоне более слабой | M6+388.61/КД-2438.82 | [5 empty] | 3.2
1481 | 510 | 5678.7 | 9.85 / -1.85 | Коррозия | 11.69 | 16 | 10 | 14 | 19 | 2:49-2:53 |  | C | на фоне более слабой | M6+389.26/КД-2438.17 | [5 empty] | 1.6
1482 | 510 | 5679.38 | 10.53 / -1.16 | Коррозия | 11.69 | 16 | 9 | 12 | 19 | 3:38-3:42 |  | C | на фоне более слабой | M6+389.95/КД-2437.48 | [5 empty] | 1.4
1483 | 510 | 5679.76 | 10.91 / -0.78 | Коррозия | 11.69 | 16 | 11 | 14 | 19 | 4:31-4:36 |  | C | на фоне более слабой | M6+390.33/КД-2437.10 | [5 empty] | 1.8
1484 | 510 | 5679.79 | 10.94 / -0.76 | Коррозия | 11.69 | 16 | 18 | 17 | 19 | 3:24-3:28 |  | C | на фоне более слабой | M6+390.35/КД-2437.08 | [5 empty] | 2.9
1485 | 510 | 5679.89 | 11.04 / -0.65 | Коррозия | 11.69 | 16 | 14 | 14 | 19 | 3:28-3:32 |  | C | на фоне более слабой | M6+390.46/КД-2436.97 | [5 empty] | 2.2
1486 | 510 | 5679.91 | 11.06 / -0.64 | Коррозия | 11.69 | 16 | 6 | 17 | 19 | 4:26-4:30 |  | C |  | M6+390.47/КД-2436.96 | [5 empty] | 1
1487 | 510 | 5679.91 | 11.06 / -0.63 | Коррозия | 11.69 | 16 | 14 | 12 | 19 | 4:57-5:01 |  | C | на фоне более слабой | M6+390.47/КД-2436.96 | [5 empty] | 2.2
1488 | 510 | 5679.97 | 11.12 / -0.57 | Коррозия | 11.69 | 16 | 16 | 13 | 19 | 3:53-3:58 |  | C | на фоне более слабой | M6+390.53/КД-2436.90 | [5 empty] | 2.6
1489 | 510 | 5679.99 | 11.14 / -0.55 | Коррозия | 11.69 | 16 | 13 | 17 | 25 | 4:57-5:02 |  | C | на фоне более слабой | M6+390.56/КД-2436.87 | [5 empty] | 2.1
1490 | 510 | 5680.05 | 11.20 / -0.50 | Коррозия | 11.69 | 16 | 15 | 17 | 31 | 3:13-3:20 |  | C | на фоне более слабой | M6+390.61/КД-2436.82 | [5 empty] | 2.4
1491 | 510 | 5680.09 | 11.25 / -0.45 | Коррозия | 11.69 | 16 | 10 | 16 | 19 | 4:36-4:40 |  | C | на фоне более слабой | M6+390.66/КД-2436.77 | [5 empty] | 1.6
1492 | 510 | 5680.26 | 11.41 / -0.28 | Коррозия | 11.69 | 16 | 10 | 11 | 19 | 4:47-4:51 |  | C | на фоне более слабой | M6+390.83/КД-2436.60 | [5 empty] | 1.6
| 511 | 5680.54 |  | Труба ПШ | 11.47 | 16 | 0 |  |  | 0.8 |  |  |  | M6+391.11/КД-2436.32 | 1 | ТУ 20/28/40/48 | 461 | 588
1494 | 511 | 5680.54 | 0.00 / -11.47 | Аномалия кольцевого шва | 11.47 | 16 | 0 | 0 | 776 | 6:44-9:38 |  | C |  | M6+391.11/КД-2436.32 | [5 empty] | 0
1495 | 511 | 5681.13 | 0.59 / -10.88 | Коррозия | 11.47 | 16 | 10 | 17 | 25 | 7:37-7:43 |  | C |  | M6+391.70/КД-2435.73 | [5 empty] | 1.6
1496 | 511 | 5681.27 | 0.73 / -10.74 | Коррозия | 11.47 | 16 | 8 | 15 | 25 | 5:22-5:28 |  | C |  | M6+391.84/КД-2435.59 | [5 empty] | 1.3
1497 | 511 | 5681.44 | 0.90 / -10.57 | Коррозия | 11.47 | 16 | 9 | 18 | 25 | 5:00-5:05 |  | C |  | M6+392.00/КД-2435.43 | [5 empty] | 1.4
1498 | 511 | 5681.62 | 1.08 / -10.38 | Коррозия | 11.47 | 16 | 25 | 24 | 38 | 4:54-5:02 |  | C |  | M6+392.19/КД-2435.24 | [5 empty] | 4
1499 | 511 | 5681.79 | 1.25 / -10.21 | Коррозия | 11.47 | 16 | 20 | 17 | 31 | 4:48-4:55 |  | C | на фоне более слабой | M6+392.36/КД-2435.07 | [5 empty] | 3.2
1500 | 511 | 5682.94 | 2.40 / -9.07 | Коррозия | 11.47 | 16 | 8 | 18 | 25 | 6:11-6:17 |  | C |  | M6+393.50/КД-2433.93 | [5 empty] | 1.3
1501 | 511 | 5683 | 2.46 / -9.01 | Коррозия | 11.47 | 16 | 9 | 22 | 31 | 4:41-4:48 |  | C |  | M6+393.57/КД-2433.86 | [5 empty] | 1.4
1502 | 511 | 5683.13 | 2.59 / -8.87 | Коррозия | 11.47 | 16 | 10 | 16 | 25 | 4:44-4:50 |  | C |  | M6+393.70/КД-2433.73 | [5 empty] | 1.6
1503 | 511 | 5683.86 | 3.32 / -8.15 | Коррозия | 11.47 | 16 | 6 | 15 | 19 | 5:30-5:35 |  | C |  | M6+394.43/КД-2433.00 | [5 empty] | 1
1504 | 511 | 5683.86 | 3.32 / -8.14 | Коррозия | 11.47 | 16 | 6 | 16 | 13 | 6:03-6:06 |  | C |  | M6+394.43/КД-2433.00 | [5 empty] | 1
1505 | 511 | 5684.04 | 3.50 / -7.96 | Коррозия | 11.47 | 16 | 11 | 18 | 38 | 8:07-8:15 |  | C |  | M6+394.61/КД-2432.82 | [5 empty] | 1.8
1506 | 511 | 5684.08 | 3.54 / -7.93 | Коррозия | 11.47 | 16 | 16 | 18 | 31 | 9:32-9:39 |  | C |  | M6+394.65/КД-2432.78 | [5 empty] | 2.6
1507 | 511 | 5684.22 | 3.68 / -7.78 | Коррозия | 11.47 | 16 | 8 | 14 | 13 | 5:25-5:28 |  | C |  | M6+394.79/КД-2432.64 | [5 empty] | 1.3
1508 | 511 | 5684.29 | 3.75 / -7.72 | Коррозия | 11.47 | 16 | 26 | 22 | 31 | 10:09-10:16 |  | C |  | M6+394.85/КД-2432.58 | [5 empty] | 4.2
1509 | 511 | 5685.47 | 4.93 / -6.53 | Коррозия | 11.47 | 16 | 8 | 16 | 13 | 4:58-5:01 |  | C |  | M6+396.04/КД-2431.39 | [5 empty] | 1.3
1510 | 511 | 5685.59 | 5.05 / -6.41 | Коррозия | 11.47 | 16 | 12 | 17 | 25 | 4:38-4:44 |  | C |  | M6+396.16/КД-2431.27 | [5 empty] | 1.9
1511 | 511 | 5685.74 | 5.20 / -6.27 | Коррозия | 11.47 | 16 | 19 | 16 | 19 | 3:17-3:21 |  | C |  | M6+396.30/КД-2431.13 | [5 empty] | 3
1512 | 511 | 5685.83 | 5.29 / -6.18 | Коррозия | 11.47 | 16 | 22 | 29 | 19 | 3:17-3:21 |  | C |  | M6+396.39/КД-2431.04 | [5 empty] | 3.5
1513 | 511 | 5685.99 | 5.45 / -6.01 | Коррозия | 11.47 | 16 | 20 | 20 | 25 | 4:15-4:20 |  | C |  | M6+396.56/КД-2430.87 | [5 empty] | 3.2
1514 | 511 | 5686.05 | 5.51 / -5.96 | Кластер коррозии | 11.47 | 16 | 18 | 73 | 63 | 4:48-5:02 |  | C | зона коррозии | M6+396.61/КД-2430.82 | [5 empty] | 2.9
1515 | 511 | 5686.09 | 5.55 / -5.92 | Коррозия | 11.47 | 16 | 25 | 20 | 25 | 2:35-2:40 |  | C |  | M6+396.66/КД-2430.77 | [5 empty] | 4
1516 | 511 | 5686.61 | 6.07 / -5.40 | Коррозия | 11.47 | 16 | 30 | 22 | 31 | 2:28-2:35 |  | C |  | M6+397.17/КД-2430.26 | [5 empty] | 4.8
1517 | 511 | 5686.68 | 6.14 / -5.32 | Коррозия | 11.47 | 16 | 19 | 18 | 31 | 6:34-6:41 |  | C |  | M6+397.25/КД-2430.18 | [5 empty] | 3
1518 | 511 | 5686.75 | 6.20 / -5.26 | Коррозия | 11.47 | 16 | 12 | 17 | 31 | 5:42-5:49 |  | C |  | M6+397.31/КД-2430.12 | [5 empty] | 1.9
1519 | 511 | 5686.78 | 6.24 / -5.23 | Кластер коррозии | 11.47 | 16 | 13 | 86 | 382 | 3:35-5:01 |  | C | зона коррозии | M6+397.35/КД-2430.08 | [5 empty] | 2.1
1520 | 511 | 5686.86 | 6.32 / -5.14 | Коррозия | 11.47 | 16 | 10 | 19 | 31 | 8:52-8:59 |  | C |  | M6+397.43/КД-2430.00 | [5 empty] | 1.6
1521 | 511 | 5686.88 | 6.34 / -5.13 | Коррозия | 11.47 | 16 | 15 | 19 | 25 | 5:29-5:35 |  | C |  | M6+397.44/КД-2429.99 | [5 empty] | 2.4
1522 | 511 | 5687.3 | 6.76 / -4.71 | Коррозия | 11.47 | 16 | 10 | 19 | 31 | 4:12-4:19 |  | C |  | M6+397.86/КД-2429.57 | [5 empty] | 1.6
1523 | 511 | 5687.47 | 6.93 / -4.53 | Коррозия | 11.47 | 16 | 15 | 16 | 19 | 7:41-7:45 |  | C |  | M6+398.04/КД-2429.39 | [5 empty] | 2.4
1524 | 511 | 5688.02 | 7.48 / -3.98 | Коррозия | 11.47 | 16 | 19 | 17 | 25 | 7:34-7:40 |  | C |  | M6+398.59/КД-2428.84 | [5 empty] | 3
1525 | 511 | 5688.03 | 7.48 / -3.98 | Коррозия | 11.47 | 16 | 22 | 21 | 31 | 4:44-4:51 |  | C |  | M6+398.59/КД-2428.84 | [5 empty] | 3.5
1526 | 511 | 5688.06 | 7.52 / -3.95 | Коррозия | 11.47 | 16 | 7 | 17 | 19 | 8:32-8:36 |  | C |  | M6+398.62/КД-2428.81 | [5 empty] | 1.1
1527 | 511 | 5688.09 | 7.54 / -3.92 | Коррозия | 11.47 | 16 | 10 | 17 | 25 | 1:38-1:44 |  | C |  | M6+398.65/КД-2428.78 | [5 empty] | 1.6
1528 | 511 | 5688.13 | 7.59 / -3.88 | Кластер коррозии | 11.47 | 16 | 14 | 76 | 144 | 3:08-3:41 |  | C | зона коррозии | M6+398.69/КД-2428.74 | [5 empty] | 2.2
1529 | 511 | 5688.14 | 7.59 / -3.87 | Коррозия | 11.47 | 16 | 20 | 18 | 38 | 8:23-8:32 |  | C |  | M6+398.70/КД-2428.73 | [5 empty] | 3.2
1530 | 511 | 5688.19 | 7.65 / -3.82 | Коррозия | 11.47 | 16 | 11 | 18 | 31 | 2:19-2:26 |  | C |  | M6+398.76/КД-2428.67 | [5 empty] | 1.8
1531 | 511 | 5688.32 | 7.78 / -3.69 | Коррозия | 11.47 | 16 | 13 | 17 | 31 | 4:06-4:13 |  | C |  | M6+398.88/КД-2428.55 | [5 empty] | 2.1
1532 | 511 | 5689.63 | 9.08 / -2.38 | Коррозия | 11.47 | 16 | 8 | 20 | 31 | 7:02-7:09 |  | C |  | M6+400.19/КД-2427.24 | [5 empty] | 1.3
1533 | 511 | 5690.13 | 9.59 / -1.88 | Коррозия | 11.47 | 16 | 5 | 14 | 13 | 9:58-10:00 |  | C |  | M6+400.69/КД-2426.74 | [5 empty] | 0.8
1534 | 511 | 5690.16 | 9.62 / -1.84 | Коррозия | 11.47 | 16 | 5 | 12 | 19 | 1:44-1:48 |  | C |  | M6+400.73/КД-2426.70 | [5 empty] | 0.8
1535 | 511 | 5690.22 | 9.68 / -1.78 | Коррозия | 11.47 | 16 | 14 | 17 | 19 | 9:44-9:48 |  | C |  | M6+400.79/КД-2426.64 | [5 empty] | 2.2
| 512 | 5692.01 |  | Труба ПШ | 7.92 | 16 | 0 |  |  | 0.2 |  |  |  | M6+402.57/КД-2424.86 | 1 | ТУ 20/28/40/48 | 461 | 588
1537 | 512 | 5692.01 | 0.00 / -7.92 | Аномалия кольцевого шва | 7.92 | 16 | 0 | 0 | 438 | 6:38-8:16 |  | C |  | M6+402.57/КД-2424.86 | [5 empty] | 0
1538 | 512 | 5692.18 | 0.17 / -7.75 | Коррозия | 7.92 | 16 | 14 | 17 | 25 | 2:25-2:30 |  | C | на фоне более слабой | M6+402.75/КД-2424.68 | [5 empty] | 2.2
1539 | 512 | 5692.19 | 0.18 / -7.74 | Коррозия | 7.92 | 16 | 15 | 12 | 19 | 1:17-1:22 |  | C | на фоне более слабой | M6+402.76/КД-2424.67 | [5 empty] | 2.4
1540 | 512 | 5693.46 | 1.46 / -6.46 | Коррозия | 7.92 | 16 | 6 | 12 | 19 | 6:55-6:59 |  | C | на фоне более слабой | M6+404.03/КД-2423.40 | [5 empty] | 1
1541 | 512 | 5693.99 | 1.99 / -5.94 | Коррозия | 7.92 | 16 | 16 | 16 | 31 | 1:40-1:47 |  | C |  | M6+404.56/КД-2422.87 | [5 empty] | 2.6
1542 | 512 | 5694.21 | 2.20 / -5.72 | Коррозия | 7.92 | 16 | 9 | 17 | 25 | 9:58-10:03 |  | C | на фоне более слабой | M6+404.78/КД-2422.65 | [5 empty] | 1.4
1543 | 512 | 5694.24 | 2.24 / -5.69 | Коррозия | 7.92 | 16 | 9 | 14 | 19 | 10:33-10:37 |  | C | на фоне более слабой | M6+404.81/КД-2422.62 | [5 empty] | 1.4
1544 | 512 | 5694.46 | 2.45 / -5.47 | Коррозия | 7.92 | 16 | 12 | 16 | 19 | 10:08-10:12 |  | C | на фоне более слабой | M6+405.02/КД-2422.41 | [5 empty] | 1.9
1545 | 512 | 5695.04 | 3.04 / -4.89 | Коррозия | 7.92 | 16 | 10 | 14 | 19 | 9:52-9:56 |  | C | на фоне более слабой | M6+405.61/КД-2421.82 | [5 empty] | 1.6
1546 | 512 | 5695.41 | 3.40 / -4.52 | Коррозия | 7.92 | 16 | 15 | 21 | 31 | 10:27-10:34 |  | C |  | M6+405.98/КД-2421.45 | [5 empty] | 2.4
1547 | 512 | 5695.43 | 3.42 / -4.50 | Коррозия | 7.92 | 16 | 15 | 20 | 38 | 1:37-1:45 |  | C |  | M6+406.00/КД-2421.43 | [5 empty] | 2.4
1548 | 512 | 5695.45 | 3.44 / -4.48 | Коррозия | 7.92 | 16 | 18 | 22 | 38 | 10:12-10:20 |  | C |  | M6+406.01/КД-2421.42 | [5 empty] | 2.9
1549 | 512 | 5695.51 | 3.50 / -4.42 | Коррозия | 7.92 | 16 | 10 | 15 | 19 | 7:37-7:41 |  | C | на фоне более слабой | M6+406.07/КД-2421.36 | [5 empty] | 1.6
1550 | 512 | 5695.72 | 3.71 / -4.21 | Кластер коррозии | 7.92 | 16 | 10 | 231 | 113 | 1:34-2:00 |  | C | зона коррозии | M6+406.28/КД-2421.14 | [5 empty] | 1.6
1551 | 512 | 5695.86 | 3.85 / -4.07 | Коррозия | 7.92 | 16 | 14 | 15 | 19 | 2:52-2:56 |  | C | на фоне более слабой | M6+406.42/КД-2421.00 | [5 empty] | 2.2
1552 | 512 | 5695.9 | 3.89 / -4.03 | Коррозия | 7.92 | 16 | 14 | 14 | 25 | 10:27-10:33 |  | C | на фоне более слабой | M6+406.46/КД-2420.97 | [5 empty] | 2.2
1553 | 512 | 5696.14 | 4.13 / -3.79 | Коррозия | 7.92 | 16 | 7 | 17 | 25 | 8:54-9:00 |  | C | на фоне более слабой | M6+406.70/КД-2420.73 | [5 empty] | 1.1
1554 | 512 | 5696.3 | 4.30 / -3.63 | Коррозия | 7.92 | 16 | 6 | 12 | 19 | 10:02-10:06 |  | C | на фоне более слабой | M6+406.87/КД-2420.56 | [5 empty] | 1
1555 | 512 | 5696.37 | 4.36 / -3.56 | Коррозия | 7.92 | 16 | 5 | 16 | 19 | 7:51-7:55 |  | C |  | M6+406.93/КД-2420.50 | [5 empty] | 0.8
1556 | 512 | 5696.64 | 4.64 / -3.28 | Коррозия | 7.92 | 16 | 12 | 16 | 25 | 7:51-7:57 |  | C | на фоне более слабой | M6+407.21/КД-2420.22 | [5 empty] | 1.9
1557 | 512 | 5696.69 | 4.68 / -3.24 | Коррозия | 7.92 | 16 | 6 | 19 | 31 | 2:02-2:09 |  | C | на фоне более слабой | M6+407.25/КД-2420.18 | [5 empty] | 1
1558 | 512 | 5696.77 | 4.76 / -3.16 | Коррозия | 7.92 | 16 | 11 | 21 | 31 | 9:28-9:35 |  | C |  | M6+407.33/КД-2420.10 | [5 empty] | 1.8
1559 | 512 | 5696.79 | 4.78 / -3.14 | Коррозия | 7.92 | 16 | 11 | 21 | 31 | 9:49-9:56 |  | C |  | M6+407.35/КД-2420.07 | [5 empty] | 1.8
1560 | 512 | 5697.01 | 5.00 / -2.92 | Коррозия | 7.92 | 16 | 12 | 15 | 19 | 1:33-1:37 |  | C | на фоне более слабой | M6+407.58/КД-2419.85 | [5 empty] | 1.9
1561 | 512 | 5697.16 | 5.15 / -2.77 | Коррозия | 7.92 | 16 | 9 | 16 | 25 | 2:16-2:22 |  | C | на фоне более слабой | M6+407.72/КД-2419.71 | [5 empty] | 1.4
1562 | 512 | 5697.21 | 5.20 / -2.72 | Кластер коррозии | 7.92 | 16 | 11 | 228 | 125 | 9:39-10:08 |  | C | зона коррозии | M6+407.77/КД-2419.66 | [5 empty] | 1.8
1563 | 512 | 5697.26 | 5.26 / -2.67 | Коррозия | 7.92 | 16 | 8 | 15 | 19 | 1:40-1:44 |  | C | на фоне более слабой | M6+407.83/КД-2419.60 | [5 empty] | 1.3
1564 | 512 | 5697.38 | 5.38 / -2.54 | Коррозия | 7.92 | 16 | 15 | 18 | 25 | 1:38-1:44 |  | C | на фоне более слабой | M6+407.95/КД-2419.48 | [5 empty] | 2.4
1565 | 512 | 5697.69 | 5.68 / -2.24 | Коррозия | 7.92 | 16 | 13 | 18 | 19 | 1:40-1:44 |  | C | на фоне более слабой | M6+408.26/КД-2419.17 | [5 empty] | 2.1
1566 | 512 | 5697.96 | 5.96 / -1.96 | Кластер коррозии | 7.92 | 16 | 7 | 38 | 156 | 6:11-6:46 |  | C | зона коррозии | M6+408.53/КД-2418.90 | [5 empty] | 1.1
1567 | 512 | 5698.28 | 6.27 / -1.65 | Коррозия | 7.92 | 16 | 7 | 16 | 13 | 11:38-11:40 |  | C | на фоне более слабой | M6+408.84/КД-2418.59 | [5 empty] | 1.1
1568 | 512 | 5698.3 | 6.30 / -1.62 | Коррозия | 7.92 | 16 | 6 | 17 | 25 | 7:19-7:24 |  | C | на фоне более слабой | M6+408.87/КД-2418.56 | [5 empty] | 1
1569 | 512 | 5698.31 | 6.30 / -1.62 | Коррозия | 7.92 | 16 | 26 | 36 | 13 | 5:19-5:22 |  | C | на фоне более слабой | M6+408.87/КД-2418.56 | [5 empty] | 4.2
1570 | 512 | 5698.39 | 6.38 / -1.54 | Коррозия | 7.92 | 16 | 13 | 17 | 25 | 1:29-1:34 |  | C |  | M6+408.95/КД-2418.48 | [5 empty] | 2.1
1571 | 512 | 5698.4 | 6.40 / -1.52 | Коррозия | 7.92 | 16 | 13 | 15 | 19 | 3:10-3:14 |  | C | на фоне более слабой | M6+408.97/КД-2418.46 | [5 empty] | 2.1
1572 | 512 | 5698.57 | 6.56 / -1.36 | Коррозия | 7.92 | 16 | 15 | 18 | 19 | 1:40-1:44 |  | C | на фоне более слабой | M6+409.13/КД-2418.30 | [5 empty] | 2.4
1573 | 512 | 5698.63 | 6.63 / -1.29 | Коррозия | 7.92 | 16 | 22 | 22 | 63 | 1:50-2:04 |  | C |  | M6+409.20/КД-2418.23 | [5 empty] | 3.5
1574 | 512 | 5698.69 | 6.69 / -1.23 | Коррозия | 7.92 | 16 | 12 | 14 | 19 | 3:10-3:14 |  | C | на фоне более слабой | M6+409.26/КД-2418.17 | [5 empty] | 1.9
1575 | 512 | 5698.7 | 6.70 / -1.23 | Коррозия | 7.92 | 16 | 15 | 14 | 19 | 0:20-0:24 |  | C | на фоне более слабой | M6+409.27/КД-2418.16 | [5 empty] | 2.4
1576 | 512 | 5698.86 | 6.85 / -1.07 | Коррозия | 7.92 | 16 | 13 | 17 | 19 | 6:30-6:34 |  | C | на фоне более слабой | M6+409.42/КД-2418.01 | [5 empty] | 2.1
1577 | 512 | 5698.98 | 6.98 / -0.94 | Коррозия | 7.92 | 16 | 12 | 15 | 19 | 1:52-1:57 |  | C | на фоне более слабой | M6+409.55/КД-2417.88 | [5 empty] | 1.9
1578 | 512 | 5699.16 | 7.15 / -0.77 | Коррозия | 7.92 | 16 | 10 | 19 | 19 | 1:52-1:57 |  | C | на фоне более слабой | M6+409.72/КД-2417.70 | [5 empty] | 1.6
1579 | 512 | 5699.35 | 7.34 / -0.58 | Коррозия | 7.92 | 16 | 10 | 18 | 19 | 1:41-1:45 |  | C | на фоне более слабой | M6+409.91/КД-2417.52 | [5 empty] | 1.6
1580 | 512 | 5699.41 | 7.40 / -0.52 | Коррозия | 7.92 | 16 | 16 | 32 | 13 | 3:07-3:10 |  | C | на фоне более слабой | M6+409.97/КД-2417.45 | [5 empty] | 2.6
1581 | 512 | 5699.66 | 7.65 / -0.27 | Коррозия | 7.92 | 16 | 12 | 13 | 13 | 1:09-1:12 |  | C | на фоне более слабой | M6+410.22/КД-2417.21 | [5 empty] | 1.9
1582 | 512 | 5699.74 | 7.73 / -0.19 | Коррозия | 7.92 | 16 | 10 | 18 | 25 | 6:30-6:35 |  | C |  | M6+410.30/КД-2417.13 | [5 empty] | 1.6
| 513 | 5699.93 |  | Труба ПШ | 7.72 | 16 | 0 |  |  | 2.1 |  |  |  | M6+410.49/КД-2416.94 | 1 | ТУ 20/28/40/48 | 461 | 588
1584 | 513 | 5699.93 | 0.00 / -7.72 | Аномалия кольцевого шва | 7.72 | 16 | 0 | 0 | 3202 | 0:00-11:59 |  | C |  | M6+410.49/КД-2416.94 | [5 empty] | 0
1585 | 513 | 5700.04 | 0.11 / -7.61 | Коррозия | 7.72 | 16 | 22 | 15 | 19 | 0:10-0:14 |  | C | на фоне более слабой | M6+410.60/КД-2416.83 | [5 empty] | 3.5
1586 | 513 | 5700.07 | 0.15 / -7.58 | Коррозия | 7.72 | 16 | 7 | 15 | 19 | 11:00-11:04 |  | C | на фоне более слабой | M6+410.64/КД-2416.79 | [5 empty] | 1.1
1587 | 513 | 5700.09 | 0.16 / -7.56 | Коррозия | 7.72 | 16 | 22 | 14 | 19 | 0:32-0:37 |  | C | на фоне более слабой | M6+410.65/КД-2416.78 | [5 empty] | 3.5
1588 | 513 | 5700.14 | 0.21 / -7.51 | Коррозия | 7.72 | 16 | 23 | 18 | 38 | 10:02-10:10 |  | C | на фоне более слабой | M6+410.70/КД-2416.73 | [5 empty] | 3.7
1589 | 513 | 5700.22 | 0.29 / -7.43 | Коррозия | 7.72 | 16 | 10 | 17 | 25 | 7:12-7:17 |  | C |  | M6+410.79/КД-2416.64 | [5 empty] | 1.6
1590 | 513 | 5700.25 | 0.32 / -7.40 | Коррозия | 7.72 | 16 | 18 | 17 | 19 | 1:54-1:58 |  | C | на фоне более слабой | M6+410.82/КД-2416.61 | [5 empty] | 2.9
1591 | 513 | 5700.27 | 0.34 / -7.38 | Коррозия | 7.72 | 16 | 13 | 13 | 19 | 2:35-2:39 |  | C | на фоне более слабой | M6+410.84/КД-2416.59 | [5 empty] | 2.1
1592 | 513 | 5700.28 | 0.35 / -7.37 | Коррозия | 7.72 | 16 | 10 | 15 | 25 | 10:17-10:23 |  | C | на фоне более слабой | M6+410.85/КД-2416.58 | [5 empty] | 1.6
1593 | 513 | 5700.68 | 0.75 / -6.97 | Коррозия | 7.72 | 16 | 21 | 35 | 13 | 2:01-2:04 |  | C | на фоне более слабой | M6+411.24/КД-2416.19 | [5 empty] | 3.4
1594 | 513 | 5700.73 | 0.80 / -6.92 | Коррозия | 7.72 | 16 | 10 | 14 | 25 | 8:02-8:08 |  | C | на фоне более слабой | M6+411.29/КД-2416.13 | [5 empty] | 1.6
1595 | 513 | 5701.11 | 1.19 / -6.54 | Коррозия | 7.72 | 16 | 8 | 17 | 25 | 1:15-1:20 |  | C |  | M6+411.68/КД-2415.75 | [5 empty] | 1.3
1596 | 513 | 5701.47 | 1.54 / -6.18 | Коррозия | 7.72 | 16 | 12 | 14 | 19 | 7:45-7:50 |  | C | на фоне более слабой | M6+412.04/КД-2415.39 | [5 empty] | 1.9
1597 | 513 | 5702.06 | 2.13 / -5.59 | Коррозия | 7.72 | 16 | 13 | 18 | 25 | 1:44-1:50 |  | C | на фоне более слабой | M6+412.62/КД-2414.81 | [5 empty] | 2.1
1598 | 513 | 5702.2 | 2.28 / -5.45 | Коррозия | 7.72 | 16 | 15 | 18 | 13 | 1:31-1:34 |  | C | на фоне более слабой | M6+412.77/КД-2414.66 | [5 empty] | 2.4
1599 | 513 | 5702.38 | 2.45 / -5.27 | Коррозия | 7.72 | 16 | 10 | 18 | 31 | 6:18-6:25 |  | C |  | M6+412.94/КД-2414.49 | [5 empty] | 1.6
1600 | 513 | 5702.47 | 2.55 / -5.18 | Коррозия | 7.72 | 16 | 15 | 15 | 19 | 1:02-1:06 |  | C | на фоне более слабой | M6+413.04/КД-2414.39 | [5 empty] | 2.4
1601 | 513 | 5702.68 | 2.76 / -4.97 | Коррозия | 7.72 | 16 | 14 | 16 | 25 | 0:32-0:38 |  | C | на фоне более слабой | M6+413.25/КД-2414.18 | [5 empty] | 2.2
1602 | 513 | 5702.77 | 2.84 / -4.88 | Коррозия | 7.72 | 16 | 22 | 26 | 13 | 11:46-11:49 |  | C | на фоне более слабой | M6+413.33/КД-2414.10 | [5 empty] | 3.5
1603 | 513 | 5703.13 | 3.20 / -4.52 | Коррозия | 7.72 | 16 | 14 | 17 | 13 | 1:10-1:13 |  | C | на фоне более слабой | M6+413.70/КД-2413.73 | [5 empty] | 2.2
1604 | 513 | 5703.16 | 3.24 / -4.49 | Коррозия | 7.72 | 16 | 12 | 23 | 13 | 1:40-1:43 |  | C | на фоне более слабой | M6+413.73/КД-2413.70 | [5 empty] | 1.9
1605 | 513 | 5703.41 | 3.48 / -4.24 | Коррозия | 7.72 | 16 | 13 | 16 | 19 | 2:12-2:16 |  | C | на фоне более слабой | M6+413.97/КД-2413.46 | [5 empty] | 2.1
1606 | 513 | 5703.7 | 3.77 / -3.95 | Коррозия | 7.72 | 16 | 10 | 16 | 25 | 0:30-0:35 |  | C |  | M6+414.26/КД-2413.17 | [5 empty] | 1.6
1607 | 513 | 5703.75 | 3.82 / -3.90 | Коррозия | 7.72 | 16 | 9 | 17 | 25 | 11:43-11:49 |  | C |  | M6+414.31/КД-2413.12 | [5 empty] | 1.4
1608 | 513 | 5703.86 | 3.93 / -3.79 | Коррозия | 7.72 | 16 | 12 | 14 | 19 | 1:51-1:55 |  | C | на фоне более слабой | M6+414.42/КД-2413.01 | [5 empty] | 1.9
1609 | 513 | 5704.01 | 4.08 / -3.64 | Коррозия | 7.72 | 16 | 12 | 14 | 19 | 6:01-6:06 |  | C | на фоне более слабой | M6+414.58/КД-2412.85 | [5 empty] | 1.9
1610 | 513 | 5704.19 | 4.27 / -3.46 | Коррозия | 7.72 | 16 | 8 | 13 | 25 | 9:49-9:55 |  | C | на фоне более слабой | M6+414.76/КД-2412.67 | [5 empty] | 1.3
1611 | 513 | 5704.21 | 4.28 / -3.44 | Коррозия | 7.72 | 16 | 10 | 13 | 13 | 1:29-1:31 |  | C | на фоне более слабой | M6+414.77/КД-2412.66 | [5 empty] | 1.6
1612 | 513 | 5704.26 | 4.33 / -3.39 | Коррозия | 7.72 | 16 | 12 | 16 | 25 | 4:29-4:34 |  | C | на фоне более слабой | M6+414.83/КД-2412.60 | [5 empty] | 1.9
1613 | 513 | 5704.27 | 4.34 / -3.38 | Коррозия | 7.72 | 16 | 5 | 13 | 19 | 4:30-4:34 |  | C |  | M6+414.83/КД-2412.59 | [5 empty] | 0.8
1614 | 513 | 5704.39 | 4.47 / -3.26 | Коррозия | 7.72 | 16 | 11 | 17 | 19 | 1:03-1:08 |  | C | на фоне более слабой | M6+414.96/КД-2412.47 | [5 empty] | 1.8
1615 | 513 | 5704.51 | 4.58 / -3.14 | Коррозия | 7.72 | 16 | 8 | 14 | 19 | 0:38-0:42 |  | C | на фоне более слабой | M6+415.08/КД-2412.35 | [5 empty] | 1.3
1616 | 513 | 5704.56 | 4.64 / -3.09 | Коррозия | 7.72 | 16 | 13 | 19 | 25 | 4:45-4:51 |  | C | на фоне более слабой | M6+415.13/КД-2412.30 | [5 empty] | 2.1
1617 | 513 | 5704.96 | 5.03 / -2.69 | Коррозия | 7.72 | 16 | 12 | 16 | 19 | 4:43-4:47 |  | C | на фоне более слабой | M6+415.52/КД-2411.90 | [5 empty] | 1.9
1618 | 513 | 5705.06 | 5.13 / -2.59 | Коррозия | 7.72 | 16 | 8 | 15 | 25 | 0:28-0:34 |  | C | на фоне более слабой | M6+415.63/КД-2411.80 | [5 empty] | 1.3
1619 | 513 | 5705.1 | 5.17 / -2.55 | Коррозия | 7.72 | 16 | 13 | 16 | 19 | 5:16-5:21 |  | C | на фоне более слабой | M6+415.66/КД-2411.77 | [5 empty] | 2.1
1620 | 513 | 5705.26 | 5.33 / -2.39 | Коррозия | 7.72 | 16 | 7 | 14 | 19 | 1:22-1:26 |  | C |  | M6+415.82/КД-2411.61 | [5 empty] | 1.1
1621 | 513 | 5705.3 | 5.37 / -2.35 | Коррозия | 7.72 | 16 | 6 | 14 | 38 | 11:25-11:33 |  | C |  | M6+415.86/КД-2411.57 | [5 empty] | 1
1622 | 513 | 5705.32 | 5.39 / -2.33 | Коррозия | 7.72 | 16 | 9 | 15 | 25 | 2:42-2:47 |  | C |  | M6+415.88/КД-2411.55 | [5 empty] | 1.4
1623 | 513 | 5705.32 | 5.40 / -2.33 | Коррозия | 7.72 | 16 | 15 | 18 | 25 | 1:37-1:43 |  | C |  | M6+415.89/КД-2411.54 | [5 empty] | 2.4
1624 | 513 | 5705.35 | 5.42 / -2.30 | Коррозия | 7.72 | 16 | 12 | 26 | 31 | 1:23-1:30 |  | C | на фоне более слабой | M6+415.91/КД-2411.52 | [5 empty] | 1.9
1625 | 513 | 5705.35 | 5.43 / -2.30 | Коррозия | 7.72 | 16 | 11 | 17 | 25 | 8:30-8:36 |  | C |  | M6+415.92/КД-2411.51 | [5 empty] | 1.8
1626 | 513 | 5705.45 | 5.53 / -2.20 | Коррозия | 7.72 | 16 | 14 | 16 | 25 | 3:10-3:15 |  | C | на фоне более слабой | M6+416.02/КД-2411.41 | [5 empty] | 2.2
1627 | 513 | 5705.55 | 5.62 / -2.10 | Коррозия | 7.72 | 16 | 12 | 18 | 25 | 3:15-3:21 |  | C | на фоне более слабой | M6+416.12/КД-2411.31 | [5 empty] | 1.9
1628 | 513 | 5705.64 | 5.71 / -2.01 | Коррозия | 7.72 | 16 | 5 | 15 | 13 | 4:33-4:36 |  | C |  | M6+416.21/КД-2411.22 | [5 empty] | 0.8
1629 | 513 | 5705.65 | 5.72 / -2.00 | Коррозия | 7.72 | 16 | 13 | 14 | 25 | 6:21-6:27 |  | C | на фоне более слабой | M6+416.21/КД-2411.22 | [5 empty] | 2.1
1630 | 513 | 5705.73 | 5.80 / -1.92 | Коррозия | 7.72 | 16 | 5 | 16 | 31 | 1:24-1:31 |  | C |  | M6+416.30/КД-2411.13 | [5 empty] | 0.8
1631 | 513 | 5705.76 | 5.84 / -1.89 | Коррозия | 7.72 | 16 | 6 | 20 | 50 | 11:53-0:04 |  | C |  | M6+416.33/КД-2411.10 | [5 empty] | 1
1632 | 513 | 5705.84 | 5.91 / -1.81 | Коррозия | 7.72 | 16 | 7 | 17 | 25 | 0:51-0:56 |  | C | на фоне более слабой | M6+416.41/КД-2411.02 | [5 empty] | 1.1
1633 | 513 | 5705.84 | 5.91 / -1.81 | Коррозия | 7.72 | 16 | 6 | 20 | 31 | 4:27-4:34 |  | C |  | M6+416.41/КД-2411.02 | [5 empty] | 1
1634 | 513 | 5705.86 | 5.94 / -1.79 | Коррозия | 7.72 | 16 | 13 | 15 | 19 | 7:00-7:05 |  | C | на фоне более слабой | M6+416.43/КД-2411.00 | [5 empty] | 2.1
1635 | 513 | 5705.89 | 5.96 / -1.76 | Коррозия | 7.72 | 16 | 5 | 14 | 13 | 1:45-1:48 |  | C |  | M6+416.45/КД-2410.98 | [5 empty] | 0.8
1636 | 513 | 5706.23 | 6.30 / -1.42 | Кластер коррозии | 7.72 | 16 | 14 | 130 | 307 | 3:25-4:34 |  | C | зона коррозии | M6+416.79/КД-2410.63 | [5 empty] | 2.2
1637 | 513 | 5706.3 | 6.38 / -1.35 | Коррозия | 7.72 | 16 | 10 | 18 | 25 | 6:21-6:27 |  | C | на фоне более слабой | M6+416.87/КД-2410.56 | [5 empty] | 1.6
1638 | 513 | 5706.43 | 6.50 / -1.22 | Коррозия | 7.72 | 16 | 5 | 17 | 19 | 9:04-9:08 |  | C |  | M6+417.00/КД-2410.43 | [5 empty] | 0.8
1639 | 513 | 5706.55 | 6.63 / -1.10 | Коррозия | 7.72 | 16 | 8 | 14 | 25 | 6:31-6:37 |  | C |  | M6+417.12/КД-2410.31 | [5 empty] | 1.3
1640 | 513 | 5706.58 | 6.65 / -1.07 | Коррозия | 7.72 | 16 | 12 | 15 | 31 | 2:36-2:43 |  | C | на фоне более слабой | M6+417.14/КД-2410.29 | [5 empty] | 1.9
1641 | 513 | 5706.61 | 6.68 / -1.04 | Коррозия | 7.72 | 16 | 10 | 17 | 31 | 10:48-10:55 |  | C |  | M6+417.17/КД-2410.26 | [5 empty] | 1.6
1642 | 513 | 5706.62 | 6.70 / -1.03 | Коррозия | 7.72 | 16 | 12 | 18 | 25 | 5:42-5:47 |  | C |  | M6+417.19/КД-2410.24 | [5 empty] | 1.9
1643 | 513 | 5706.65 | 6.73 / -1.00 | Коррозия | 7.72 | 16 | 15 | 19 | 25 | 2:08-2:14 |  | C | на фоне более слабой | M6+417.22/КД-2410.21 | [5 empty] | 2.4
1644 | 513 | 5706.72 | 6.79 / -0.93 | Коррозия | 7.72 | 16 | 14 | 17 | 31 | 11:42-11:49 |  | C | на фоне более слабой | M6+417.28/КД-2410.15 | [5 empty] | 2.2
1645 | 513 | 5706.75 | 6.82 / -0.90 | Коррозия | 7.72 | 16 | 15 | 16 | 25 | 2:42-2:47 |  | C | на фоне более слабой | M6+417.31/КД-2410.12 | [5 empty] | 2.4
1646 | 513 | 5706.75 | 6.82 / -0.90 | Коррозия | 7.72 | 16 | 13 | 17 | 25 | 7:02-7:08 |  | C | на фоне более слабой | M6+417.31/КД-2410.12 | [5 empty] | 2.1
1647 | 513 | 5706.78 | 6.86 / -0.87 | Коррозия | 7.72 | 16 | 12 | 16 | 25 | 1:43-1:48 |  | C | на фоне более слабой | M6+417.35/КД-2410.08 | [5 empty] | 1.9
1648 | 513 | 5706.87 | 6.94 / -0.78 | Коррозия | 7.72 | 16 | 12 | 16 | 19 | 8:14-8:18 |  | C | на фоне более слабой | M6+417.43/КД-2410.00 | [5 empty] | 1.9
1649 | 513 | 5707.37 | 7.44 / -0.28 | Коррозия | 7.72 | 16 | 8 | 15 | 25 | 7:02-7:08 |  | C | на фоне более слабой | M6+417.93/КД-2409.50 | [5 empty] | 1.3
1650 | 513 | 5707.6 | 7.67 / -0.05 | Коррозия | 7.72 | 16 | 9 | 17 | 38 | 10:31-10:40 |  | C |  | M6+418.16/КД-2409.27 | [5 empty] | 1.4
| 514 | 5707.65 |  | Труба ПШ | 11.64 | 16 | 0 |  |  | 1 |  |  |  | M6+418.21/КД-2409.21 | 1 | ТУ 20/28/40/48 | 461 | 588
1652 | 514 | 5707.86 | 0.21 / -11.43 | Коррозия | 11.64 | 16 | 9 | 18 | 31 | 1:24-1:31 |  | C |  | M6+418.42/КД-2409.01 | [5 empty] | 1.4
1653 | 514 | 5707.9 | 0.25 / -11.39 | Коррозия | 11.64 | 16 | 9 | 17 | 31 | 3:49-3:56 |  | C | на фоне более слабой | M6+418.46/КД-2408.97 | [5 empty] | 1.4
1654 | 514 | 5708.12 | 0.47 / -11.17 | Коррозия | 11.64 | 16 | 10 | 15 | 25 | 1:09-1:15 |  | C | на фоне более слабой | M6+418.68/КД-2408.74 | [5 empty] | 1.6
1655 | 514 | 5708.13 | 0.48 / -11.16 | Коррозия | 11.64 | 16 | 9 | 14 | 19 | 6:27-6:31 |  | C | на фоне более слабой | M6+418.69/КД-2408.74 | [5 empty] | 1.4
1656 | 514 | 5708.18 | 0.53 / -11.11 | Коррозия | 11.64 | 16 | 5 | 20 | 69 | 3:48-4:03 |  | C |  | M6+418.75/КД-2408.68 | [5 empty] | 0.8
1657 | 514 | 5708.22 | 0.57 / -11.07 | Коррозия | 11.64 | 16 | 5 | 19 | 25 | 9:49-9:55 |  | C |  | M6+418.78/КД-2408.65 | [5 empty] | 0.8
1658 | 514 | 5708.32 | 0.67 / -10.97 | Кластер коррозии | 11.64 | 16 | 10 | 174 | 125 | 3:46-4:15 |  | C | зона коррозии | M6+418.89/КД-2408.54 | [5 empty] | 1.6
1659 | 514 | 5708.36 | 0.71 / -10.93 | Коррозия | 11.64 | 16 | 6 | 19 | 25 | 0:27-0:32 |  | C | на фоне более слабой | M6+418.92/КД-2408.51 | [5 empty] | 1
1660 | 514 | 5708.49 | 0.84 / -10.80 | Коррозия | 11.64 | 16 | 5 | 17 | 19 | 2:49-2:53 |  | C | на фоне более слабой | M6+419.06/КД-2408.37 | [5 empty] | 0.8
1661 | 514 | 5708.66 | 1.01 / -10.63 | Коррозия | 11.64 | 16 | 10 | 17 | 25 | 0:45-0:51 |  | C | на фоне более слабой | M6+419.23/КД-2408.20 | [5 empty] | 1.6
1662 | 514 | 5708.96 | 1.31 / -10.33 | Коррозия | 11.64 | 16 | 5 | 13 | 19 | 3:03-3:07 |  | C | на фоне более слабой | M6+419.52/КД-2407.91 | [5 empty] | 0.8
1663 | 514 | 5709.34 | 1.69 / -9.95 | Коррозия | 11.64 | 16 | 11 | 17 | 31 | 2:08-2:15 |  | C |  | M6+419.90/КД-2407.53 | [5 empty] | 1.8
1664 | 514 | 5709.65 | 2.01 / -9.64 | Коррозия | 11.64 | 16 | 10 | 14 | 19 | 0:11-0:15 |  | C | на фоне более слабой | M6+420.22/КД-2407.21 | [5 empty] | 1.6
1665 | 514 | 5709.96 | 2.31 / -9.33 | Коррозия | 11.64 | 16 | 6 | 15 | 19 | 11:23-11:28 |  | C | на фоне более слабой | M6+420.53/КД-2406.90 | [5 empty] | 1
1666 | 514 | 5710.35 | 2.70 / -8.94 | Коррозия | 11.64 | 16 | 10 | 17 | 19 | 4:29-4:33 |  | C | на фоне более слабой | M6+420.91/КД-2406.52 | [5 empty] | 1.6
1667 | 514 | 5710.39 | 2.74 / -8.90 | Коррозия | 11.64 | 16 | 11 | 14 | 25 | 1:08-1:13 |  | C | на фоне более слабой | M6+420.96/КД-2406.47 | [5 empty] | 1.8
1668 | 514 | 5710.6 | 2.95 / -8.69 | Кластер коррозии | 11.64 | 16 | 15 | 107 | 344 | 1:13-2:30 |  | C | зона коррозии | M6+421.17/КД-2406.26 | [5 empty] | 2.4
1669 | 514 | 5710.65 | 3.00 / -8.64 | Коррозия | 11.64 | 16 | 10 | 18 | 25 | 10:23-10:29 |  | C | на фоне более слабой | M6+421.22/КД-2406.21 | [5 empty] | 1.6
1670 | 514 | 5710.75 | 3.11 / -8.54 | Коррозия | 11.64 | 16 | 5 | 14 | 19 | 10:54-10:58 |  | C | на фоне более слабой | M6+421.32/КД-2406.11 | [5 empty] | 0.8
1671 | 514 | 5710.94 | 3.29 / -8.35 | Коррозия | 11.64 | 16 | 10 | 17 | 25 | 2:23-2:29 |  | C | на фоне более слабой | M6+421.51/КД-2405.92 | [5 empty] | 1.6
1672 | 514 | 5711.06 | 3.41 / -8.23 | Коррозия | 11.64 | 16 | 11 | 15 | 13 | 6:00-6:03 |  | C | на фоне более слабой | M6+421.62/КД-2405.81 | [5 empty] | 1.8
1673 | 514 | 5711.7 | 4.06 / -7.59 | Коррозия | 11.64 | 16 | 13 | 16 | 25 | 5:49-5:54 |  | C | на фоне более слабой | M6+422.27/КД-2405.16 | [5 empty] | 2.1
1674 | 514 | 5711.71 | 4.06 / -7.58 | Коррозия | 11.64 | 16 | 11 | 21 | 13 | 7:58-8:01 |  | C | на фоне более слабой | M6+422.28/КД-2405.15 | [5 empty] | 1.8
1675 | 514 | 5711.95 | 4.30 / -7.34 | Коррозия | 11.64 | 16 | 15 | 20 | 31 | 6:21-6:28 |  | C |  | M6+422.52/КД-2404.91 | [5 empty] | 2.4
1676 | 514 | 5712.28 | 4.63 / -7.01 | Коррозия | 11.64 | 16 | 11 | 13 | 19 | 1:15-1:19 |  | C | на фоне более слабой | M6+422.84/КД-2404.59 | [5 empty] | 1.8
1677 | 514 | 5712.46 | 4.81 / -6.83 | Коррозия | 11.64 | 16 | 9 | 16 | 25 | 5:54-6:00 |  | C | на фоне более слабой | M6+423.02/КД-2404.41 | [5 empty] | 1.4
1678 | 514 | 5712.73 | 5.08 / -6.56 | Коррозия | 11.64 | 16 | 10 | 17 | 25 | 5:23-5:29 |  | C | на фоне более слабой | M6+423.30/КД-2404.13 | [5 empty] | 1.6
1679 | 514 | 5713.14 | 5.50 / -6.15 | Коррозия | 11.64 | 16 | 11 | 18 | 19 | 1:20-1:24 |  | C | на фоне более слабой | M6+423.71/КД-2403.72 | [5 empty] | 1.8
1680 | 514 | 5713.21 | 5.56 / -6.08 | Коррозия | 11.64 | 16 | 12 | 25 | 13 | 5:36-5:39 |  | C | на фоне более слабой | M6+423.77/КД-2403.66 | [5 empty] | 1.9
1681 | 514 | 5713.28 | 5.63 / -6.01 | Коррозия | 11.64 | 16 | 15 | 17 | 13 | 1:26-1:29 |  | C | на фоне более слабой | M6+423.85/КД-2403.58 | [5 empty] | 2.4
1682 | 514 | 5713.46 | 5.81 / -5.83 | Коррозия | 11.64 | 16 | 10 | 20 | 31 | 3:17-3:24 |  | C |  | M6+424.02/КД-2403.41 | [5 empty] | 1.6
1683 | 514 | 5713.48 | 5.83 / -5.81 | Коррозия | 11.64 | 16 | 8 | 20 | 31 | 5:56-6:03 |  | C |  | M6+424.04/КД-2403.39 | [5 empty] | 1.3
1684 | 514 | 5713.5 | 5.86 / -5.79 | Коррозия | 11.64 | 16 | 10 | 16 | 19 | 2:54-2:59 |  | C |  | M6+424.07/КД-2403.36 | [5 empty] | 1.6
1685 | 514 | 5713.51 | 5.86 / -5.78 | Коррозия | 11.64 | 16 | 10 | 20 | 50 | 4:09-4:20 |  | C |  | M6+424.07/КД-2403.36 | [5 empty] | 1.6
1686 | 514 | 5713.54 | 5.89 / -5.75 | Коррозия | 11.64 | 16 | 15 | 19 | 31 | 2:54-3:01 |  | C |  | M6+424.10/КД-2403.33 | [5 empty] | 2.4
1687 | 514 | 5713.64 | 5.99 / -5.65 | Коррозия | 11.64 | 16 | 12 | 18 | 25 | 5:28-5:33 |  | C | на фоне более слабой | M6+424.20/КД-2403.23 | [5 empty] | 1.9
1688 | 514 | 5713.67 | 6.02 / -5.62 | Коррозия | 11.64 | 16 | 11 | 14 | 19 | 4:50-4:54 |  | C | на фоне более слабой | M6+424.23/КД-2403.20 | [5 empty] | 1.8
1689 | 514 | 5713.98 | 6.33 / -5.31 | Коррозия | 11.64 | 16 | 7 | 25 | 13 | 6:01-6:04 |  | C | на фоне более слабой | M6+424.55/КД-2402.88 | [5 empty] | 1.1
1690 | 514 | 5714.16 | 6.52 / -5.13 | Коррозия | 11.64 | 16 | 7 | 15 | 19 | 1:15-1:19 |  | C | на фоне более слабой | M6+424.73/КД-2402.70 | [5 empty] | 1.1
1691 | 514 | 5714.33 | 6.68 / -4.96 | Коррозия | 11.64 | 16 | 7 | 17 | 19 | 1:52-1:57 |  | C | на фоне более слабой | M6+424.90/КД-2402.53 | [5 empty] | 1.1
1692 | 514 | 5714.63 | 6.98 / -4.66 | Коррозия | 11.64 | 16 | 9 | 15 | 19 | 11:11-11:15 |  | C | на фоне более слабой | M6+425.20/КД-2402.23 | [5 empty] | 1.4
1693 | 514 | 5714.67 | 7.02 / -4.62 | Коррозия | 11.64 | 16 | 6 | 17 | 19 | 9:32-9:37 |  | C | на фоне более слабой | M6+425.24/КД-2402.19 | [5 empty] | 1
1694 | 514 | 5714.74 | 7.09 / -4.55 | Коррозия | 11.64 | 16 | 12 | 19 | 19 | 1:40-1:44 |  | C | на фоне более слабой | M6+425.30/КД-2402.13 | [5 empty] | 1.9
1695 | 514 | 5714.86 | 7.21 / -4.43 | Коррозия | 11.64 | 16 | 8 | 16 | 19 | 6:07-6:11 |  | C | на фоне более слабой | M6+425.43/КД-2402.00 | [5 empty] | 1.3
1696 | 514 | 5714.92 | 7.28 / -4.37 | Коррозия | 11.64 | 16 | 5 | 12 | 19 | 1:10-1:15 |  | C | на фоне более слабой | M6+425.49/КД-2401.94 | [5 empty] | 0.8
1697 | 514 | 5714.93 | 7.28 / -4.36 | Коррозия | 11.64 | 16 | 5 | 12 | 13 | 10:45-10:48 |  | C | на фоне более слабой | M6+425.50/КД-2401.93 | [5 empty] | 0.8
1698 | 514 | 5715.01 | 7.36 / -4.28 | Коррозия | 11.64 | 16 | 13 | 17 | 19 | 5:36-5:40 |  | C | на фоне более слабой | M6+425.57/КД-2401.86 | [5 empty] | 2.1
1699 | 514 | 5715.28 | 7.63 / -4.01 | Коррозия | 11.64 | 16 | 7 | 16 | 19 | 5:23-5:28 |  | C | на фоне более слабой | M6+425.84/КД-2401.59 | [5 empty] | 1.1
1700 | 514 | 5715.69 | 8.04 / -3.60 | Коррозия | 11.64 | 16 | 12 | 19 | 13 | 5:38-5:40 |  | C | на фоне более слабой | M6+426.25/КД-2401.18 | [5 empty] | 1.9
1701 | 514 | 5715.86 | 8.21 / -3.43 | Коррозия | 11.64 | 16 | 8 | 19 | 25 | 6:10-6:15 |  | C | на фоне более слабой | M6+426.43/КД-2401.00 | [5 empty] | 1.3
1702 | 514 | 5716.01 | 8.36 / -3.28 | Коррозия | 11.64 | 16 | 15 | 18 | 25 | 4:27-4:33 |  | C | на фоне более слабой | M6+426.57/КД-2400.86 | [5 empty] | 2.4
1703 | 514 | 5716.21 | 8.56 / -3.08 | Коррозия | 11.64 | 16 | 8 | 17 | 19 | 6:34-6:38 |  | C | на фоне более слабой | M6+426.78/КД-2400.65 | [5 empty] | 1.3
1704 | 514 | 5716.32 | 8.67 / -2.97 | Коррозия | 11.64 | 16 | 13 | 21 | 13 | 6:10-6:13 |  | C | на фоне более слабой | M6+426.88/КД-2400.55 | [5 empty] | 2.1
1705 | 514 | 5716.33 | 8.68 / -2.96 | Коррозия | 11.64 | 16 | 10 | 23 | 13 | 5:00-5:02 |  | C | на фоне более слабой | M6+426.89/КД-2400.53 | [5 empty] | 1.6
1706 | 514 | 5716.38 | 8.73 / -2.91 | Коррозия | 11.64 | 16 | 7 | 14 | 13 | 5:40-5:43 |  | C | на фоне более слабой | M6+426.94/КД-2400.49 | [5 empty] | 1.1
1707 | 514 | 5716.38 | 8.73 / -2.91 | Коррозия | 11.64 | 16 | 8 | 16 | 25 | 2:11-2:16 |  | C | на фоне более слабой | M6+426.94/КД-2400.48 | [5 empty] | 1.3
1708 | 514 | 5716.38 | 8.73 / -2.91 | Коррозия | 11.64 | 16 | 6 | 17 | 13 | 10:55-10:58 |  | C | на фоне более слабой | M6+426.95/КД-2400.48 | [5 empty] | 1
1709 | 514 | 5716.47 | 8.82 / -2.82 | Коррозия | 11.64 | 16 | 8 | 13 | 19 | 5:36-5:40 |  | C | на фоне более слабой | M6+427.03/КД-2400.40 | [5 empty] | 1.3
1710 | 514 | 5716.48 | 8.83 / -2.81 | Коррозия | 11.64 | 16 | 7 | 16 | 13 | 6:17-6:20 |  | C | на фоне более слабой | M6+427.05/КД-2400.38 | [5 empty] | 1.1
1711 | 514 | 5716.52 | 8.87 / -2.77 | Коррозия | 11.64 | 16 | 10 | 14 | 19 | 6:45-6:49 |  | C | на фоне более слабой | M6+427.09/КД-2400.34 | [5 empty] | 1.6
1712 | 514 | 5716.58 | 8.93 / -2.71 | Коррозия | 11.64 | 16 | 10 | 20 | 38 | 4:45-4:54 |  | C | на фоне более слабой | M6+427.14/КД-2400.29 | [5 empty] | 1.6
1713 | 514 | 5716.65 | 9.00 / -2.64 | Коррозия | 11.64 | 16 | 11 | 15 | 25 | 6:06-6:11 |  | C | на фоне более слабой | M6+427.21/КД-2400.22 | [5 empty] | 1.8
1714 | 514 | 5716.8 | 9.15 / -2.49 | Коррозия | 11.64 | 16 | 10 | 12 | 19 | 5:07-5:11 |  | C | на фоне более слабой | M6+427.36/КД-2400.07 | [5 empty] | 1.6
1715 | 514 | 5716.81 | 9.16 / -2.48 | Коррозия | 11.64 | 16 | 6 | 16 | 25 | 5:33-5:39 |  | C | на фоне более слабой | M6+427.38/КД-2400.05 | [5 empty] | 1
1716 | 514 | 5717.13 | 9.48 / -2.16 | Коррозия | 11.64 | 16 | 5 | 13 | 19 | 5:01-5:05 |  | C | на фоне более слабой | M6+427.70/КД-2399.73 | [5 empty] | 0.8
1717 | 514 | 5718.19 | 10.54 / -1.10 | Коррозия | 11.64 | 16 | 6 | 13 | 19 | 3:39-3:44 |  | C | на фоне более слабой | M6+428.76/КД-2398.67 | [5 empty] | 1
1718 | 514 | 5718.23 | 10.59 / -1.06 | Коррозия | 11.64 | 16 | 7 | 11 | 19 | 1:03-1:08 |  | C | на фоне более слабой | M6+428.80/КД-2398.63 | [5 empty] | 1.1
1719 | 514 | 5718.29 | 10.64 / -1.00 | Коррозия | 11.64 | 16 | 9 | 13 | 6 | 5:36-5:38 |  | C | на фоне более слабой | M6+428.85/КД-2398.58 | [5 empty] | 1.4
1720 | 514 | 5718.29 | 10.64 / -1.00 | Коррозия | 11.64 | 16 | 5 | 13 | 19 | 5:19-5:23 |  | C | на фоне более слабой | M6+428.86/КД-2398.57 | [5 empty] | 0.8
1721 | 514 | 5718.34 | 10.69 / -0.95 | Коррозия | 11.64 | 16 | 7 | 13 | 19 | 0:35-0:39 |  | C | на фоне более слабой | M6+428.90/КД-2398.53 | [5 empty] | 1.1
1722 | 514 | 5718.35 | 10.70 / -0.94 | Коррозия | 11.64 | 16 | 12 | 15 | 19 | 3:38-3:42 |  | C | на фоне более слабой | M6+428.92/КД-2398.51 | [5 empty] | 1.9
1723 | 514 | 5718.42 | 10.77 / -0.87 | Коррозия | 11.64 | 16 | 8 | 18 | 25 | 3:49-3:55 |  | C | на фоне более слабой | M6+428.99/КД-2398.44 | [5 empty] | 1.3
1724 | 514 | 5718.48 | 10.83 / -0.81 | Коррозия | 11.64 | 16 | 9 | 14 | 25 | 11:00-11:05 |  | C | на фоне более слабой | M6+429.05/КД-2398.38 | [5 empty] | 1.4
1725 | 514 | 5718.54 | 10.89 / -0.75 | Коррозия | 11.64 | 16 | 7 | 18 | 38 | 4:23-4:31 |  | C | на фоне более слабой | M6+429.10/КД-2398.33 | [5 empty] | 1.1
1726 | 514 | 5718.58 | 10.93 / -0.71 | Коррозия | 11.64 | 16 | 7 | 16 | 25 | 3:39-3:45 |  | C | на фоне более слабой | M6+429.15/КД-2398.28 | [5 empty] | 1.1
1727 | 514 | 5718.6 | 10.95 / -0.69 | Коррозия | 11.64 | 16 | 10 | 13 | 19 | 5:18-5:22 |  | C | на фоне более слабой | M6+429.17/КД-2398.26 | [5 empty] | 1.6
| 515 | 5719.29 |  | Труба ПШ | 11.64 | 16 | 0 |  |  | 0.4 |  |  |  | M6+429.85/КД-2397.57 | 1 | ТУ 20/28/40/48 | 461 | 588
1729 | 515 | 5719.29 | 0.00 / -11.64 | Аномалия кольцевого шва | 11.64 | 16 | 0 | 0 | 526 | 4:37-6:35 |  | C |  | M6+429.85/КД-2397.57 | [5 empty] | 0
1730 | 515 | 5719.37 | 0.08 / -11.56 | Коррозия | 11.64 | 16 | 7 | 16 | 25 | 5:53-5:59 |  | C | на фоне более слабой | M6+429.94/КД-2397.49 | [5 empty] | 1.1
1731 | 515 | 5719.5 | 0.21 / -11.43 | Коррозия | 11.64 | 16 | 5 | 14 | 19 | 5:18-5:22 |  | C | на фоне более слабой | M6+430.07/КД-2397.36 | [5 empty] | 0.8
1732 | 515 | 5719.56 | 0.28 / -11.36 | Коррозия | 11.64 | 16 | 14 | 50 | 19 | 5:30-5:35 |  | C | на фоне более слабой | M6+430.13/КД-2397.30 | [5 empty] | 2.2
1733 | 515 | 5719.66 | 0.37 / -11.27 | Коррозия | 11.64 | 16 | 5 | 18 | 25 | 5:29-5:35 |  | C | на фоне более слабой | M6+430.23/КД-2397.20 | [5 empty] | 0.8
1734 | 515 | 5719.84 | 0.55 / -11.09 | Коррозия | 11.64 | 16 | 10 | 15 | 19 | 5:16-5:21 |  | C | на фоне более слабой | M6+430.41/КД-2397.02 | [5 empty] | 1.6
1735 | 515 | 5719.97 | 0.68 / -10.96 | Коррозия | 11.64 | 16 | 5 | 13 | 19 | 5:40-5:45 |  | C | на фоне более слабой | M6+430.53/КД-2396.89 | [5 empty] | 0.8
1736 | 515 | 5719.98 | 0.70 / -10.94 | Коррозия | 11.64 | 16 | 5 | 13 | 19 | 0:28-0:32 |  | C | на фоне более слабой | M6+430.55/КД-2396.88 | [5 empty] | 0.8
1737 | 515 | 5720.17 | 0.88 / -10.76 | Коррозия | 11.64 | 16 | 7 | 15 | 19 | 0:27-0:31 |  | C |  | M6+430.73/КД-2396.70 | [5 empty] | 1.1
1738 | 515 | 5720.37 | 1.08 / -10.56 | Коррозия | 11.64 | 16 | 7 | 13 | 19 | 0:30-0:34 |  | C |  | M6+430.94/КД-2396.49 | [5 empty] | 1.1
1739 | 515 | 5720.38 | 1.09 / -10.55 | Коррозия | 11.64 | 16 | 13 | 13 | 19 | 5:14-5:18 |  | C | на фоне более слабой | M6+430.95/КД-2396.48 | [5 empty] | 2.1
1740 | 515 | 5720.59 | 1.30 / -10.34 | Коррозия | 11.64 | 16 | 16 | 20 | 63 | 4:45-5:00 |  | C |  | M6+431.15/КД-2396.28 | [5 empty] | 2.6
1741 | 515 | 5720.61 | 1.32 / -10.32 | Коррозия | 11.64 | 16 | 11 | 22 | 31 | 4:00-4:08 |  | C |  | M6+431.17/КД-2396.26 | [5 empty] | 1.8
1742 | 515 | 5720.73 | 1.44 / -10.20 | Коррозия | 11.64 | 16 | 5 | 12 | 13 | 11:42-11:45 |  | C | на фоне более слабой | M6+431.30/КД-2396.13 | [5 empty] | 0.8
1743 | 515 | 5720.85 | 1.56 / -10.08 | Коррозия | 11.64 | 16 | 10 | 20 | 13 | 4:34-4:37 |  | C | на фоне более слабой | M6+431.41/КД-2396.02 | [5 empty] | 1.6
1744 | 515 | 5720.88 | 1.60 / -10.04 | Коррозия | 11.64 | 16 | 10 | 13 | 19 | 11:08-11:12 |  | C | на фоне более слабой | M6+431.45/КД-2395.98 | [5 empty] | 1.6
1745 | 515 | 5720.96 | 1.67 / -9.97 | Коррозия | 11.64 | 16 | 11 | 16 | 19 | 5:30-5:35 |  | C | на фоне более слабой | M6+431.52/КД-2395.91 | [5 empty] | 1.8
1746 | 515 | 5720.96 | 1.67 / -9.97 | Коррозия | 11.64 | 16 | 8 | 15 | 25 | 0:32-0:38 |  | C | на фоне более слабой | M6+431.52/КД-2395.90 | [5 empty] | 1.3
1747 | 515 | 5721.02 | 1.73 / -9.91 | Коррозия | 11.64 | 16 | 5 | 14 | 25 | 0:37-0:42 |  | C | на фоне более слабой | M6+431.59/КД-2395.84 | [5 empty] | 0.8
1748 | 515 | 5721.05 | 1.76 / -9.88 | Коррозия | 11.64 | 16 | 7 | 14 | 19 | 11:16-11:21 |  | C | на фоне более слабой | M6+431.62/КД-2395.81 | [5 empty] | 1.1
1749 | 515 | 5721.11 | 1.82 / -9.82 | Коррозия | 11.64 | 16 | 5 | 17 | 19 | 5:49-5:53 |  | C | на фоне более слабой | M6+431.68/КД-2395.75 | [5 empty] | 0.8
1750 | 515 | 5721.18 | 1.89 / -9.75 | Коррозия | 11.64 | 16 | 5 | 21 | 13 | 6:06-6:08 |  | C | на фоне более слабой | M6+431.74/КД-2395.69 | [5 empty] | 0.8
1751 | 515 | 5721.43 | 2.14 / -9.50 | Коррозия | 11.64 | 16 | 10 | 14 | 13 | 0:04-0:07 |  | C | на фоне более слабой | M6+432.00/КД-2395.43 | [5 empty] | 1.6
1752 | 515 | 5721.49 | 2.20 / -9.44 | Коррозия | 11.64 | 16 | 7 | 21 | 13 | 9:21-9:24 |  | C | на фоне более слабой | M6+432.06/КД-2395.37 | [5 empty] | 1.1
1753 | 515 | 5722.14 | 2.86 / -8.78 | Коррозия | 11.64 | 16 | 5 | 15 | 25 | 5:08-5:14 |  | C | на фоне более слабой | M6+432.71/КД-2394.72 | [5 empty] | 0.8
1754 | 515 | 5722.16 | 2.87 / -8.77 | Коррозия | 11.64 | 16 | 5 | 13 | 19 | 0:04-0:08 |  | C | на фоне более слабой | M6+432.72/КД-2394.70 | [5 empty] | 0.8
1755 | 515 | 5722.16 | 2.88 / -8.76 | Коррозия | 11.64 | 16 | 8 | 12 | 19 | 4:41-4:45 |  | C | на фоне более слабой | M6+432.73/КД-2394.70 | [5 empty] | 1.3
1756 | 515 | 5722.22 | 2.93 / -8.71 | Коррозия | 11.64 | 16 | 5 | 15 | 19 | 1:50-1:54 |  | C | на фоне более слабой | M6+432.78/КД-2394.65 | [5 empty] | 0.8
1757 | 515 | 5722.3 | 3.01 / -8.63 | Коррозия | 11.64 | 16 | 10 | 11 | 19 | 7:02-7:06 |  | C | на фоне более слабой | M6+432.86/КД-2394.57 | [5 empty] | 1.6
1758 | 515 | 5722.31 | 3.02 / -8.62 | Коррозия | 11.64 | 16 | 10 | 17 | 13 | 6:03-6:06 |  | C | на фоне более слабой | M6+432.87/КД-2394.56 | [5 empty] | 1.6
1759 | 515 | 5722.4 | 3.11 / -8.53 | Коррозия | 11.64 | 16 | 5 | 13 | 13 | 0:04-0:07 |  | C | на фоне более слабой | M6+432.97/КД-2394.46 | [5 empty] | 0.8
1760 | 515 | 5722.61 | 3.32 / -8.32 | Коррозия | 11.64 | 16 | 7 | 15 | 13 | 11:05-11:08 |  | C | на фоне более слабой | M6+433.18/КД-2394.25 | [5 empty] | 1.1
1761 | 515 | 5723.06 | 3.77 / -7.87 | Коррозия | 11.64 | 16 | 6 | 14 | 13 | 5:11-5:14 |  | C | на фоне более слабой | M6+433.62/КД-2393.80 | [5 empty] | 1
1762 | 515 | 5723.49 | 4.20 / -7.44 | Коррозия | 11.64 | 16 | 7 | 14 | 19 | 0:08-0:13 |  | C | на фоне более слабой | M6+434.06/КД-2393.37 | [5 empty] | 1.1
1763 | 515 | 5723.78 | 4.49 / -7.15 | Коррозия | 11.64 | 16 | 12 | 14 | 19 | 11:11-11:15 |  | C | на фоне более слабой | M6+434.34/КД-2393.09 | [5 empty] | 1.9
1764 | 515 | 5723.98 | 4.69 / -6.95 | Коррозия | 11.64 | 16 | 5 | 16 | 19 | 10:43-10:47 |  | C | на фоне более слабой | M6+434.54/КД-2392.89 | [5 empty] | 0.8
1765 | 515 | 5724.39 | 5.10 / -6.54 | Коррозия | 11.64 | 16 | 5 | 15 | 19 | 0:13-0:17 |  | C | на фоне более слабой | M6+434.96/КД-2392.47 | [5 empty] | 0.8
1766 | 515 | 5724.72 | 5.43 / -6.21 | Коррозия | 11.64 | 16 | 5 | 18 | 19 | 0:32-0:37 |  | C | на фоне более слабой | M6+435.29/КД-2392.14 | [5 empty] | 0.8
1767 | 515 | 5725.27 | 5.98 / -5.66 | Коррозия | 11.64 | 16 | 6 | 17 | 13 | 6:08-6:11 |  | C | на фоне более слабой | M6+435.84/КД-2391.59 | [5 empty] | 1
1768 | 515 | 5726.12 | 6.83 / -4.81 | Коррозия | 11.64 | 16 | 15 | 15 | 19 | 5:14-5:18 |  | C | на фоне более слабой | M6+436.69/КД-2390.74 | [5 empty] | 2.4
1769 | 515 | 5726.33 | 7.04 / -4.60 | Коррозия | 11.64 | 16 | 6 | 13 | 13 | 5:59-6:01 |  | C | на фоне более слабой | M6+436.89/КД-2390.54 | [5 empty] | 1
1770 | 515 | 5726.36 | 7.07 / -4.57 | Коррозия | 11.64 | 16 | 9 | 16 | 19 | 4:51-4:55 |  | C | на фоне более слабой | M6+436.92/КД-2390.51 | [5 empty] | 1.4
1771 | 515 | 5726.45 | 7.16 / -4.48 | Коррозия | 11.64 | 16 | 11 | 14 | 19 | 5:40-5:45 |  | C | на фоне более слабой | M6+437.01/КД-2390.42 | [5 empty] | 1.8
1772 | 515 | 5727.17 | 7.88 / -3.76 | Коррозия | 11.64 | 16 | 6 | 14 | 19 | 6:10-6:14 |  | C | на фоне более слабой | M6+437.73/КД-2389.69 | [5 empty] | 1
1773 | 515 | 5727.66 | 8.37 / -3.27 | Коррозия | 11.64 | 16 | 18 | 21 | 25 | 1:05-1:10 |  | C |  | M6+438.22/КД-2389.21 | [5 empty] | 2.9
1774 | 515 | 5727.76 | 8.47 / -3.17 | Коррозия | 11.64 | 16 | 8 | 18 | 25 | 6:39-6:45 |  | C | на фоне более слабой | M6+438.33/КД-2389.10 | [5 empty] | 1.3
1775 | 515 | 5727.8 | 8.51 / -3.13 | Коррозия | 11.64 | 16 | 6 | 16 | 25 | 0:11-0:17 |  | C | на фоне более слабой | M6+438.36/КД-2389.06 | [5 empty] | 1
1776 | 515 | 5727.82 | 8.53 / -3.11 | Коррозия | 11.64 | 16 | 5 | 18 | 19 | 0:56-1:00 |  | C | на фоне более слабой | M6+438.38/КД-2389.05 | [5 empty] | 0.8
1777 | 515 | 5728.03 | 8.74 / -2.90 | Коррозия | 11.64 | 16 | 6 | 17 | 25 | 4:30-4:36 |  | C | на фоне более слабой | M6+438.59/КД-2388.84 | [5 empty] | 1
1778 | 515 | 5728.03 | 8.74 / -2.90 | Коррозия | 11.64 | 16 | 9 | 12 | 19 | 5:40-5:45 |  | C | на фоне более слабой | M6+438.60/КД-2388.83 | [5 empty] | 1.4
1779 | 515 | 5728.68 | 9.39 / -2.25 | Коррозия | 11.64 | 16 | 5 | 15 | 25 | 3:44-3:49 |  | C | на фоне более слабой | M6+439.24/КД-2388.18 | [5 empty] | 0.8
1780 | 515 | 5729.02 | 9.73 / -1.91 | Коррозия | 11.64 | 16 | 13 | 20 | 31 | 5:54-6:01 |  | C | на фоне более слабой | M6+439.58/КД-2387.85 | [5 empty] | 2.1
1781 | 515 | 5729.23 | 9.94 / -1.70 | Коррозия | 11.64 | 16 | 8 | 20 | 13 | 5:50-5:53 |  | C | на фоне более слабой | M6+439.79/КД-2387.63 | [5 empty] | 1.3
1782 | 515 | 5729.27 | 9.98 / -1.66 | Коррозия | 11.64 | 16 | 7 | 15 | 13 | 7:55-7:58 |  | C | на фоне более слабой | M6+439.83/КД-2387.60 | [5 empty] | 1.1
1783 | 515 | 5729.29 | 10.00 / -1.64 | Коррозия | 11.64 | 16 | 10 | 15 | 19 | 2:30-2:35 |  | C | на фоне более слабой | M6+439.85/КД-2387.57 | [5 empty] | 1.6
1784 | 515 | 5729.56 | 10.27 / -1.37 | Коррозия | 11.64 | 16 | 15 | 13 | 19 | 6:55-6:59 |  | C | на фоне более слабой | M6+440.12/КД-2387.31 | [5 empty] | 2.4
1785 | 515 | 5729.58 | 10.29 / -1.35 | Коррозия | 11.64 | 16 | 15 | 17 | 25 | 1:45-1:51 |  | C | на фоне более слабой | M6+440.15/КД-2387.28 | [5 empty] | 2.4
1786 | 515 | 5729.73 | 10.45 / -1.19 | Коррозия | 11.64 | 16 | 7 | 11 | 19 | 1:40-1:44 |  | C | на фоне более слабой | M6+440.30/КД-2387.13 | [5 empty] | 1.1
1787 | 515 | 5730.33 | 11.04 / -0.60 | Коррозия | 11.64 | 16 | 10 | 17 | 31 | 1:26-1:33 |  | C |  | M6+440.90/КД-2386.53 | [5 empty] | 1.6
1788 | 515 | 5730.7 | 11.41 / -0.23 | Коррозия | 11.64 | 16 | 27 | 18 | 31 | 11:09-11:16 |  | C | на фоне более слабой | M6+441.26/КД-2386.17 | [5 empty] | 4.3
| 516 | 5730.93 |  | Труба ПШ | 6.6 | 16 | 0 |  |  | 0.5 |  |  | конец ВП | M6+441.49/КД-2385.94 | 1 | ТУ 20/28/40/48 | 461 | 588
1790 | 516 | 5730.93 | 0.00 / -6.60 | Аномалия кольцевого шва | 6.6 | 16 | 0 | 0 | 626 | 7:50-10:10 |  | C |  | M6+441.49/КД-2385.94 | [5 empty] | 0
1791 | 516 | 5731.2 | 0.27 / -6.34 | Коррозия | 6.6 | 16 | 14 | 31 | 13 | 11:38-11:40 |  | C | на фоне более слабой | M6+441.76/КД-2385.67 | [5 empty] | 2.2
1792 | 516 | 5731.79 | 0.86 / -5.74 | Коррозия | 6.6 | 16 | 11 | 17 | 25 | 6:27-6:32 |  | C |  | M6+442.36/КД-2385.07 | [5 empty] | 1.8
1793 | 516 | 5731.85 | 0.92 / -5.68 | Коррозия | 6.6 | 16 | 7 | 14 | 25 | 10:58-11:04 |  | C |  | M6+442.42/КД-2385.01 | [5 empty] | 1.1
1794 | 516 | 5732.38 | 1.46 / -5.15 | Коррозия | 6.6 | 16 | 8 | 17 | 25 | 1:52-1:58 |  | C |  | M6+442.95/КД-2384.48 | [5 empty] | 1.3
1795 | 516 | 5732.73 | 1.80 / -4.80 | Коррозия | 6.6 | 16 | 10 | 18 | 19 | 4:48-4:52 |  | C |  | M6+443.29/КД-2384.14 | [5 empty] | 1.6
1796 | 516 | 5732.73 | 1.80 / -4.80 | Коррозия | 6.6 | 16 | 5 | 14 | 25 | 3:38-3:44 |  | C |  | M6+443.29/КД-2384.13 | [5 empty] | 0.8
1797 | 516 | 5732.73 | 1.80 / -4.80 | Коррозия | 6.6 | 16 | 5 | 14 | 19 | 0:11-0:15 |  | C |  | M6+443.30/КД-2384.13 | [5 empty] | 0.8
1798 | 516 | 5732.73 | 1.81 / -4.80 | Коррозия | 6.6 | 16 | 8 | 12 | 13 | 7:00-7:03 |  | C |  | M6+443.30/КД-2384.13 | [5 empty] | 1.3
1799 | 516 | 5732.88 | 1.96 / -4.65 | Коррозия | 6.6 | 16 | 9 | 18 | 31 | 3:51-3:58 |  | C |  | M6+443.45/КД-2383.98 | [5 empty] | 1.4
1800 | 516 | 5732.89 | 1.96 / -4.64 | Коррозия | 6.6 | 16 | 10 | 13 | 25 | 6:03-6:08 |  | C |  | M6+443.45/КД-2383.97 | [5 empty] | 1.6
1801 | 516 | 5733.31 | 2.38 / -4.22 | Коррозия | 6.6 | 16 | 13 | 25 | 81 | 7:23-7:41 |  | C |  | M6+443.87/КД-2383.55 | [5 empty] | 2.1
1802 | 516 | 5733.7 | 2.78 / -3.83 | Коррозия | 6.6 | 16 | 34 | 24 | 38 | 5:00-5:08 |  | C |  | M6+444.27/КД-2383.16 | [5 empty] | 5.4
1803 | 516 | 5733.72 | 2.80 / -3.81 | Коррозия | 6.6 | 16 | 16 | 19 | 25 | 5:29-5:35 |  | C | на фоне более слабой | M6+444.29/КД-2383.14 | [5 empty] | 2.6
1804 | 516 | 5734.37 | 3.44 / -3.17 | Коррозия | 6.6 | 16 | 10 | 19 | 44 | 6:48-6:58 |  | C |  | M6+444.93/КД-2382.50 | [5 empty] | 1.6
1805 | 516 | 5734.47 | 3.54 / -3.06 | Кластер коррозии | 6.6 | 16 | 9 | 88 | 131 | 2:11-2:40 |  | C | зона коррозии | M6+445.03/КД-2382.40 | [5 empty] | 1.4
1806 | 516 | 5734.49 | 3.56 / -3.04 | Коррозия | 6.6 | 16 | 11 | 18 | 44 | 10:23-10:33 |  | C |  | M6+445.06/КД-2382.37 | [5 empty] | 1.8
1807 | 516 | 5734.51 | 3.58 / -3.02 | Коррозия | 6.6 | 16 | 5 | 13 | 19 | 3:35-3:39 |  | C |  | M6+445.07/КД-2382.36 | [5 empty] | 0.8
1808 | 516 | 5734.6 | 3.67 / -2.93 | Коррозия | 6.6 | 16 | 9 | 18 | 31 | 6:01-6:08 |  | C | на фоне более слабой | M6+445.16/КД-2382.26 | [5 empty] | 1.4
1809 | 516 | 5734.91 | 3.98 / -2.62 | Коррозия | 6.6 | 16 | 9 | 18 | 31 | 3:41-3:48 |  | C |  | M6+445.48/КД-2381.95 | [5 empty] | 1.4
1810 | 516 | 5735.03 | 4.10 / -2.50 | Коррозия | 6.6 | 16 | 10 | 13 | 13 | 7:54-7:57 |  | C |  | M6+445.60/КД-2381.83 | [5 empty] | 1.6
1811 | 516 | 5735.06 | 4.13 / -2.47 | Коррозия | 6.6 | 16 | 8 | 15 | 19 | 3:39-3:44 |  | C |  | M6+445.62/КД-2381.80 | [5 empty] | 1.3
1812 | 516 | 5736.44 | 5.51 / -1.09 | Коррозия | 6.6 | 16 | 5 | 16 | 25 | 6:42-6:48 |  | C |  | M6+447.01/КД-2380.42 | [5 empty] | 0.8
1813 | 516 | 5736.85 | 5.92 / -0.69 | Коррозия | 6.6 | 16 | 9 | 16 | 25 | 6:49-6:55 |  | C |  | M6+447.41/КД-2380.02 | [5 empty] | 1.4
1814 | 516 | 5736.86 | 5.93 / -0.67 | Коррозия | 6.6 | 16 | 6 | 17 | 19 | 4:38-4:43 |  | C |  | M6+447.43/КД-2380.00 | [5 empty] | 1
1815 | 516 | 5737.03 | 6.11 / -0.50 | Коррозия | 6.6 | 16 | 5 | 19 | 19 | 2:29-2:33 |  | C |  | M6+447.60/КД-2379.83 | [5 empty] | 0.8
1816 | 516 | 5737.05 | 6.12 / -0.48 | Коррозия | 6.6 | 16 | 10 | 37 | 13 | 6:21-6:24 |  | C |  | M6+447.61/КД-2379.81 | [5 empty] | 1.6
1817 | 516 | 5737.22 | 6.30 / -0.31 | Коррозия | 6.6 | 16 | 11 | 20 | 19 | 7:44-7:48 |  | C |  | M6+447.79/КД-2379.64 | [5 empty] | 1.8
1818 | 516 | 5737.27 | 6.34 / -0.26 | Коррозия | 6.6 | 16 | 9 | 15 | 19 | 2:26-2:30 |  | C | на фоне более слабой | M6+447.83/КД-2379.59 | [5 empty] | 1.4
| 517 | 5737.53 |  | Труба ПШ | 4.25 | 16 | 0 |  |  | 0.2 |  |  |  | M6+448.10/КД-2379.33 | 1 | ТУ 20/28/40/48 | 461 | 588
1820 | 517 | 5740.92 | 3.39 / -0.87 | Коррозия | 4.25 | 16 | 20 | 16 | 19 | 5:39-5:43 |  | C | на фоне более слабой | M6+451.48/КД-2375.95 | [5 empty] | 3.2
1821 | 517 | 5741.46 | 3.93 / -0.33 | Коррозия | 4.25 | 16 | 18 | 16 | 31 | 6:08-6:15 |  | C | на фоне более слабой | M6+452.02/КД-2375.41 | [5 empty] | 2.9
1822 | 517 | 5741.59 | 4.06 / -0.20 | Коррозия | 4.25 | 16 | 6 | 16 | 31 | 6:00-6:07 |  | C | на фоне более слабой | M6+452.15/КД-2375.28 | [5 empty] | 1
1823 | 517 | 5741.63 | 4.10 / -0.15 | Коррозия | 4.25 | 16 | 15 | 20 | 31 | 6:21-6:28 |  | C | на фоне более слабой | M6+452.20/КД-2375.23 | [5 empty] | 2.4
| 518 | 5741.79 |  | Труба ПШ | 4.98 | 16 | 0 |  |  | 0.1 |  |  |  | M6+452.35/КД-2375.08 | 1 | ТУ 20/28/40/48 | 461 | 588
1825 | 518 | 5744.69 | 2.91 / -2.08 | Коррозия | 4.98 | 16 | 6 | 13 | 19 | 4:37-4:41 |  | C | на фоне более слабой | M6+455.26/КД-2372.17 | [5 empty] | 1
1826 | 518 | 5745.81 | 4.03 / -0.96 | Коррозия | 4.98 | 16 | 7 | 17 | 25 | 6:44-6:49 |  | C | на фоне более слабой | M6+456.38/КД-2371.05 | [5 empty] | 1.1
| 519 | 5746.77 |  | Труба ПШ | 6.07 | 16 | 0 |  |  | 0.2 |  |  |  | M6+457.33/КД-2370.10 | 1 | ТУ 20/28/40/48 | 461 | 588
1828 | 519 | 5746.77 | 0.00 / -6.07 | Аномалия кольцевого шва | 6.07 | 16 | 0 | 0 | 469 | 10:44-0:30 |  | C |  | M6+457.33/КД-2370.10 | [5 empty] | 0
1829 | 519 | 5746.99 | 0.22 / -5.86 | Коррозия | 6.07 | 16 | 14 | 14 | 25 | 6:32-6:38 |  | C | на фоне более слабой | M6+457.55/КД-2369.88 | [5 empty] | 2.2
1830 | 519 | 5747.01 | 0.24 / -5.83 | Коррозия | 6.07 | 16 | 20 | 18 | 31 | 6:14-6:21 |  | C | на фоне более слабой | M6+457.58/КД-2369.85 | [5 empty] | 3.2
| 520 | 5752.84 |  | Труба ПШ | 4.39 | 16 | 0 |  |  | 0.3 |  |  |  | M6+463.41/КД-2364.02 | 1 | ТУ 20/28/40/48 | 461 | 588
| 521 | 5757.23 |  | Труба ПШ | 6.28 | 16 | 0 |  |  | 0.1 |  |  |  | M6+467.79/КД-2359.64 | 1 | ТУ 20/28/40/48 | 461 | 588
| 522 | 5763.51 |  | Труба ПШ | 5.68 | 16 | 0 |  |  | 0.2 |  |  |  | M6+474.07/КД-2353.36 | 1 | ТУ 20/28/40/48 | 461 | 588
| 523 | 5769.19 |  | Труба ПШ | 5.99 | 16 | 0 |  |  | 0.1 |  |  |  | M6+479.75/КД-2347.68 | 1 | ТУ 20/28/40/48 | 461 | 588
| 524 | 5775.18 |  | Труба ПШ | 7.69 | 16 | 0 |  |  | 0 |  |  |  | M6+485.74/КД-2341.69 | 1 | ТУ 20/28/40/48 | 461 | 588
| 525 | 5782.87 |  | Труба ПШ | 3.89 | 16 | 0 |  |  | 0.1 |  |  |  | M6+493.44/КД-2333.99 | 1 | ТУ 20/28/40/48 | 461 | 588
1832 | 525 | 5783.78 | 0.91 / -2.98 | Кластер коррозии | 3.89 | 16 | 5 | 166 | 131 | 3:22-3:52 |  | C | зона коррозии | M6+494.35/КД-2333.08 | [5 empty] | 0.8
1833 | 525 | 5783.87 | 1.00 / -2.90 | Коррозия | 3.89 | 16 | 11 | 15 | 25 | 4:44-4:50 |  | C | на фоне более слабой | M6+494.43/КД-2333.00 | [5 empty] | 1.8
| 526 | 5786.76 |  | Труба ПШ | 7.21 | 16 | 0 |  |  | 0.3 |  |  |  | M6+497.33/КД-2330.10 | 1 | ТУ 20/28/40/48 | 461 | 588
| 527 | 5793.98 |  | Труба ПШ | 4.06 | 16 | 0 |  |  | 0.2 |  |  |  | M6+504.54/КД-2322.89 | 1 | ТУ 20/28/40/48 | 461 | 588
1835 | 527 | 5797.73 | 3.75 / -0.31 | Коррозия | 4.06 | 16 | 5 | 13 | 19 | 3:24-3:28 |  | C | на фоне более слабой | M6+508.29/КД-2319.14 | [5 empty] | 0.8
| 528 | 5798.03 |  | Труба ПШ | 6.8 | 16 | 0 |  |  | 0.1 |  |  |  | M6+508.60/КД-2318.83 | 1 | ТУ 20/28/40/48 | 461 | 588
1837 | 528 | 5800.58 | 2.55 / -4.25 | Коррозия | 6.8 | 16 | 6 | 13 | 19 | 4:30-4:34 |  | C | на фоне более слабой | M6+511.14/КД-2316.29 | [5 empty] | 1
1838 | 528 | 5800.7 | 2.66 / -4.13 | Коррозия | 6.8 | 16 | 5 | 14 | 25 | 4:41-4:47 |  | C | на фоне более слабой | M6+511.26/КД-2316.17 | [5 empty] | 0.8
1839 | 528 | 5801.25 | 3.21 / -3.58 | Коррозия | 6.8 | 16 | 15 | 16 | 19 | 5:21-5:25 |  | C | на фоне более слабой | M6+511.81/КД-2315.62 | [5 empty] | 2.4
1840 | 528 | 5803.5 | 5.47 / -1.33 | Коррозия | 6.8 | 16 | 9 | 19 | 13 | 3:58-4:00 |  | C | на фоне более слабой | M6+514.06/КД-2313.37 | [5 empty] | 1.4
| 529 | 5804.83 |  | Труба ПШ | 4.04 | 16 | 0 |  |  | 0.1 |  |  |  | M6+515.39/КД-2312.03 | 1 | ТУ 20/28/40/48 | 461 | 588
| 530 | 5808.87 |  | Труба ПШ | 2.85 | 16 | 0 |  |  | 0 |  |  |  | M6+519.43/КД-2308.00 | 1 | ТУ 20/28/40/48 | 461 | 588
1842 | 530 | 5809.62 | 0.76 / -2.09 | Коррозия | 2.85 | 16 | 6 | 13 | 19 | 3:55-3:59 |  | C | на фоне более слабой | M6+520.19/КД-2307.24 | [5 empty] | 1
1843 | 530 | 5810 | 1.14 / -1.71 | Коррозия | 2.85 | 16 | 10 | 16 | 25 | 4:06-4:12 |  | C | на фоне более слабой | M6+520.57/КД-2306.86 | [5 empty] | 1.6
| 531 | 5811.71 |  | Труба ПШ | 2.23 | 16 | 0 |  |  | 0 |  |  |  | M6+522.28/КД-2305.15 | 1 | ТУ 20/28/40/48 | 461 | 588
1845 | 531 | 5811.8 | 0.09 / -2.14 | Коррозия | 2.23 | 16 | 17 | 23 | 31 | 5:26-5:33 |  | C | на фоне более слабой | M6+522.37/КД-2305.06 | [5 empty] | 2.7
1846 | 531 | 5811.83 | 0.12 / -2.11 | Коррозия | 2.23 | 16 | 23 | 23 | 25 | 6:45-6:51 |  | C | на фоне более слабой | M6+522.40/КД-2305.03 | [5 empty] | 3.7
1847 | 531 | 5811.84 | 0.13 / -2.10 | Коррозия | 2.23 | 16 | 13 | 21 | 31 | 6:24-6:31 |  | C | на фоне более слабой | M6+522.41/КД-2305.02 | [5 empty] | 2.1
1848 | 531 | 5811.85 | 0.14 / -2.09 | Коррозия | 2.23 | 16 | 24 | 18 | 25 | 5:59-6:04 |  | C | на фоне более слабой | M6+522.42/КД-2305.01 | [5 empty] | 3.8
1849 | 531 | 5812.1 | 0.39 / -1.84 | Коррозия | 2.23 | 16 | 20 | 20 | 25 | 6:06-6:11 |  | C | на фоне более слабой | M6+522.67/КД-2304.76 | [5 empty] | 3.2
1850 | 531 | 5812.18 | 0.47 / -1.76 | Коррозия | 2.23 | 16 | 5 | 16 | 13 | 7:12-7:15 |  | C | на фоне более слабой | M6+522.74/КД-2304.69 | [5 empty] | 0.8
1851 | 531 | 5812.83 | 1.12 / -1.11 | Коррозия | 2.23 | 16 | 7 | 12 | 19 | 2:01-2:05 |  | C | на фоне более слабой | M6+523.40/КД-2304.03 | [5 empty] | 1.1
| 532 | 5813.94 |  | Труба ПШ | 2.24 | 17 | 0 |  |  | 0 |  |  |  | M6+524.51/КД-2302.92 | 1 | ТУ 20/28/40/48 | 461 | 588
| 533 | 5816.18 |  | Труба ПШ | 2.42 | 16 | 0 |  |  | 0 |  |  |  | M6+526.75/КД-2300.68 | 1 | ТУ 20/28/40/48 | 461 | 588
| 534 | 5818.6 |  | Труба ПШ | 2.67 | 16 | 0 |  |  | 0 |  |  |  | M6+529.16/КД-2298.27 | 1 | ТУ 20/28/40/48 | 461 | 588
| 535 | 5821.27 |  | Труба ПШ | 11.87 | 17 | 0 |  |  | 0.4 |  |  |  | M6+531.83/КД-2295.60 | 1 | ТУ 20/28/40/48 | 461 | 588
| 536 | 5833.14 |  | Труба ПШ | 11.86 | 17 | 0 |  |  | 0.2 |  |  |  | M6+543.70/КД-2283.73 | 1 | ТУ 20/28/40/48 | 461 | 588
| 537 | 5845 |  | Труба ПШ | 11.88 | 17 | 0 |  |  | 0.1 |  |  |  | M6+555.57/КД-2271.86 | 1 | ТУ 20/28/40/48 | 461 | 588
| 538 | 5856.88 |  | Труба ПШ | 11.89 | 17 | 0 |  |  | 0.2 |  |  |  | M6+567.44/КД-2259.99 | 1 | ТУ 20/28/40/48 | 461 | 588
| 539 | 5868.77 |  | Труба ПШ | 11.86 | 17 | 0 |  |  | 0.1 |  |  |  | M6+579.34/КД-2248.09 | 1 | ТУ 20/28/40/48 | 461 | 588
| 540 | 5880.63 |  | Труба ПШ | 11.85 | 17 | 0 |  |  | 0 |  |  |  | M6+591.20/КД-2236.23 | 1 | ТУ 20/28/40/48 | 461 | 588
| 541 | 5892.48 |  | Труба ПШ | 11.87 | 17 | 0 |  |  | 0.1 |  |  |  | M6+603.05/КД-2224.38 | 1 | ТУ 20/28/40/48 | 461 | 588
| 542 | 5904.35 |  | Труба ПШ | 11.78 | 17 | 0 |  |  | 0.2 |  |  |  | M6+614.92/КД-2212.51 | 1 | ТУ 20/28/40/48 | 461 | 588
1853 | 542 | 5904.53 | 0.17 / -11.61 | Технологический дефект | 11.78 | 17 | 10 | 16 | 25 | 2:28-2:33 |  | C |  | M6+615.09/КД-2212.34 | [5 empty] | 1.7
| 543 | 5916.14 |  | Труба ПШ | 11.86 | 17 | 0 |  |  | 0.2 |  |  |  | M6+626.70/КД-2200.73 | 1 | ТУ 20/28/40/48 | 461 | 588
1855 | 543 | 5916.56 | 0.43 / -11.43 | Технологический дефект | 11.86 | 17 | 8 | 19 | 19 | 7:41-7:45 |  | C |  | M6+627.13/КД-2200.30 | [5 empty] | 1.4
1856 | 543 | 5916.89 | 0.75 / -11.10 | Технологический дефект | 11.86 | 17 | 10 | 17 | 25 | 7:29-7:34 |  | C |  | M6+627.45/КД-2199.97 | [5 empty] | 1.7
| 544 | 5927.99 |  | Труба ПШ | 11.88 | 17 | 0 |  |  | 0.2 |  |  |  | M6+638.56/КД-2188.87 | 1 | ТУ 20/28/40/48 | 461 | 588
| 545 | 5939.88 |  | Труба ПШ | 11.87 | 17 | 0 |  |  | 0.2 |  |  |  | M6+650.44/КД-2176.99 | 1 | ТУ 20/28/40/48 | 461 | 588
| 546 | 5951.74 |  | Труба ПШ | 11.79 | 17 | 0 |  |  | 0 |  |  |  | M6+662.31/КД-2165.12 | 1 | ТУ 20/28/40/48 | 461 | 588
| 547 | 5963.53 |  | Труба ПШ | 11.87 | 17 | 0 |  |  | 0.1 |  |  |  | M6+674.09/КД-2153.34 | 1 | ТУ 20/28/40/48 | 461 | 588
| 548 | 5975.4 |  | Труба ПШ | 11.86 | 17 | 0 |  |  | 0.1 |  |  |  | M6+685.97/КД-2141.46 | 1 | ТУ 20/28/40/48 | 461 | 588
| 549 | 5987.26 |  | Труба ПШ | 11.87 | 17 | 0 |  |  | 0.1 |  |  |  | M6+697.82/КД-2129.61 | 1 | ТУ 20/28/40/48 | 461 | 588
| 550 | 5999.13 |  | Труба ПШ | 11.89 | 17 | 0 |  |  | 0.2 |  |  |  | M6+709.69/КД-2117.74 | 1 | ТУ 20/28/40/48 | 461 | 588
1858 | 550 | 6002.64 | 3.51 / -8.38 | Технологический дефект | 11.89 | 17 | 6 | 20 | 31 | 0:53-1:00 |  | C |  | M6+713.20/КД-2114.23 | [5 empty] | 1
1859 | 550 | 6002.8 | 3.67 / -8.22 | Технологический дефект | 11.89 | 17 | 5 | 18 | 25 | 6:32-6:38 |  | C |  | M6+713.37/КД-2114.06 | [5 empty] | 0.8
| 551 | 6011.02 |  | Труба ПШ | 11.87 | 17 | 0 |  |  | 0.2 |  |  |  | M6+721.59/КД-2105.84 | 1 | ТУ 20/28/40/48 | 461 | 588
| 552 | 6022.89 |  | Труба ПШ | 11.79 | 17 | 0 |  |  | 0.2 |  |  |  | M6+733.46/КД-2093.97 | 1 | ТУ 20/28/40/48 | 461 | 588
| 553 | 6034.68 |  | Труба ПШ | 11.9 | 17 | 0 |  |  | 0.2 |  |  |  | M6+745.25/КД-2082.18 | 1 | ТУ 20/28/40/48 | 461 | 588
1861 | 553 | 6045.53 | 10.85 / -1.05 | Технологический дефект | 11.9 | 17 | 0 | 17 | 19 | 4:51-4:55 |  | C |  | M6+756.10/КД-2071.33 | [5 empty] | 0
| 554 | 6046.58 |  | Труба ПШ | 11.86 | 17 | 0 |  |  | 0.1 |  |  |  | M6+757.15/КД-2070.28 | 1 | ТУ 20/28/40/48 | 461 | 588
| 555 | 6058.44 |  | Труба ПШ | 11.87 | 17 | 0 |  |  | 0.1 |  |  |  | M6+769.01/КД-2058.42 | 1 | ТУ 20/28/40/48 | 461 | 588
1863 | 555 | 6060.89 | 2.44 / -9.43 | Технологический дефект | 11.87 | 17 | 0 | 20 | 31 | 7:08-7:15 |  | C |  | M6+771.45/КД-2055.98 | [5 empty] | 0
| 556 | 6070.32 |  | Труба ПШ | 11.86 | 17 | 0 |  |  | 0.1 |  |  |  | M6+780.88/КД-2046.55 | 1 | ТУ 20/28/40/48 | 461 | 588
| 557 | 6082.18 |  | Труба ПШ | 11.86 | 17 | 0 |  |  | 0.2 |  |  |  | M6+792.74/КД-2034.69 | 1 | ТУ 20/28/40/48 | 461 | 588
1865 | 557 | 6082.73 | 0.56 / -11.31 | Технологический дефект | 11.86 | 17 | 0 | 17 | 25 | 4:37-4:43 |  | C |  | M6+793.30/КД-2034.13 | [5 empty] | 0
1866 | 557 | 6082.86 | 0.68 / -11.18 | Технологический дефект | 11.86 | 17 | 5 | 18 | 19 | 4:44-4:48 |  | C |  | M6+793.42/КД-2034.00 | [5 empty] | 0.8
1867 | 557 | 6090.58 | 8.40 / -3.46 | Технологический дефект | 11.86 | 17 | 0 | 20 | 31 | 2:12-2:19 |  | C |  | M6+801.14/КД-2026.29 | [5 empty] | 0
| 558 | 6094.04 |  | Труба ПШ | 11.87 | 17 | 0 |  |  | 0 |  |  |  | M6+804.60/КД-2022.83 | 1 | ТУ 20/28/40/48 | 461 | 588
| 559 | 6105.91 |  | Труба ПШ | 11.89 | 17 | 0 |  |  | 0.1 |  |  |  | M6+816.47/КД-2010.96 | 1 | ТУ 20/28/40/48 | 461 | 588
| 560 | 6117.79 |  | Труба ПШ | 11.9 | 17 | 0 |  |  | 0.1 |  |  |  | M6+828.36/КД-1999.07 | 1 | ТУ 20/28/40/48 | 461 | 588
| 561 | 6129.69 |  | Труба ПШ | 11.9 | 17 | 0 |  |  | 0.1 |  |  |  | M6+840.26/КД-1987.17 | 1 | ТУ 20/28/40/48 | 461 | 588
| 562 | 6141.6 |  | Труба ПШ | 11.9 | 17 | 0 |  |  | 0.1 |  |  |  | M6+852.16/КД-1975.27 | 1 | ТУ 20/28/40/48 | 461 | 588
| 563 | 6153.49 |  | Труба ПШ | 11.9 | 17 | 0 |  |  | 0.1 |  |  |  | M6+864.06/КД-1963.37 | 1 | ТУ 20/28/40/48 | 461 | 588
| 564 | 6165.39 |  | Труба ПШ | 11.81 | 17 | 0 |  |  | 0.1 |  |  |  | M6+875.96/КД-1951.47 | 1 | ТУ 20/28/40/48 | 461 | 588
| 565 | 6177.2 |  | Труба ПШ | 11.81 | 17 | 0 |  |  | 0.2 |  |  |  | M6+887.77/КД-1939.66 | 1 | ТУ 20/28/40/48 | 461 | 588
| 566 | 6189.01 |  | Труба ПШ | 11.9 | 17 | 0 |  |  | 0.3 |  |  |  | M6+899.58/КД-1927.85 | 1 | ТУ 20/28/40/48 | 461 | 588
1869 | 566 | 6199.1 | 10.09 / -1.81 | Технологический дефект | 11.9 | 17 | 0 | 15 | 19 | 4:00-4:05 |  | C |  | M6+909.66/КД-1917.76 | [5 empty] | 0
1870 | 566 | 6200.05 | 11.04 / -0.86 | Технологический дефект | 11.9 | 17 | 0 | 14 | 19 | 2:01-2:05 |  | C |  | M6+910.62/КД-1916.81 | [5 empty] | 0
| 567 | 6200.91 |  | Труба ПШ | 11.9 | 17 | 0 |  |  | 0.1 |  |  |  | M6+911.47/КД-1915.95 | 1 | ТУ 20/28/40/48 | 461 | 588
| 568 | 6212.81 |  | Труба ПШ | 11.9 | 17 | 0 |  |  | 0 |  |  |  | M6+923.38/КД-1904.05 | 1 | ТУ 20/28/40/48 | 461 | 588
1872 | 568 | 6214.49 | 1.68 / -10.22 | Технологический дефект | 11.9 | 17 | 0 | 18 | 25 | 3:39-3:45 |  | C |  | M6+925.06/КД-1902.37 | [5 empty] | 0
1873 | 568 | 6214.54 | 1.73 / -10.17 | Технологический дефект | 11.9 | 17 | 0 | 19 | 25 | 2:42-2:47 |  | C |  | M6+925.11/КД-1902.32 | [5 empty] | 0
1874 | 568 | 6214.57 | 1.76 / -10.14 | Технологический дефект | 11.9 | 17 | 0 | 22 | 25 | 2:25-2:30 |  | C |  | M6+925.13/КД-1902.29 | [5 empty] | 0
1875 | 568 | 6224.17 | 11.36 / -0.54 | Технологический дефект | 11.9 | 17 | 0 | 16 | 19 | 2:32-2:36 |  | C |  | M6+934.73/КД-1892.70 | [5 empty] | 0
| 569 | 6224.71 |  | Труба ПШ | 11.9 | 17 | 0 |  |  | 0.1 |  |  |  | M6+935.28/КД-1892.15 | 1 | ТУ 20/28/40/48 | 461 | 588
1877 | 569 | 6228.29 | 3.58 / -8.32 | Технологический дефект | 11.9 | 17 | 0 | 25 | 25 | 11:56-0:01 |  | C | приварка | M6+938.86/КД-1888.57 | [5 empty] | 0
1878 | 569 | 6228.48 | 3.77 / -8.13 | Технологический дефект | 11.9 | 17 | 0 | 19 | 25 | 11:56-0:01 |  | C | приварка | M6+939.05/КД-1888.38 | [5 empty] | 0
1879 | 569 | 6235.17 | 10.46 / -1.45 | Технологический дефект | 11.9 | 17 | 0 | 16 | 19 | 9:04-9:08 |  | C |  | M6+945.73/КД-1881.69 | [5 empty] | 0
| 570 | 6236.61 |  | Труба ПШ | 11.89 | 17 | 0 |  |  | 0 |  |  |  | M6+947.18/КД-1880.25 | 1 | ТУ 20/28/40/48 | 461 | 588
1881 | 570 | 6236.77 | 0.16 / -11.73 | Технологический дефект | 11.89 | 17 | 0 | 15 | 25 | 7:00-7:06 |  | C |  | M6+947.33/КД-1880.09 | [5 empty] | 0
| 571 | 6248.5 |  | Труба ПШ | 10.38 | 17 | 0 |  |  | 0.2 |  |  |  | M6+959.07/КД-1868.36 | 1 | ТУ 20/28/40/48 | 461 | 588
1883 | 571 | 6252.08 | 3.58 / -6.81 | Технологический дефект | 10.38 | 17 | 0 | 20 | 25 | 1:05-1:10 |  | C |  | M6+962.64/КД-1864.79 | [5 empty] | 0
| 572 | 6258.88 |  | Труба ПШ | 11.8 | 17 | 0 |  |  | 0.3 |  |  |  | M6+969.45/КД-1857.98 | 1 | ТУ 20/28/40/48 | 461 | 588
| 573 | 6270.68 |  | Труба ПШ | 11.89 | 17 | 0 |  |  | 0.2 |  |  |  | M6+981.24/КД-1846.19 | 1 | ТУ 20/28/40/48 | 461 | 588
| 574 | 6282.56 |  | Труба ПШ | 11.7 | 17 | 0 |  |  | 0.2 |  |  |  | M6+993.13/КД-1834.30 | 1 | ТУ 20/28/40/48 | 461 | 588
| 575 | 6294.26 |  | Труба ПШ | 11.9 | 17 | 0 |  |  | 0.2 |  |  |  | M6+1004.83/КД-1822.60 | 1 | ТУ 20/28/40/48 | 461 | 588
| 576 | 6306.16 |  | Труба ПШ | 11.92 | 17 | 0 |  |  | 0.1 |  |  |  | M6+1016.72/КД-1810.71 | 1 | ТУ 20/28/40/48 | 461 | 588
| 577 | 6318.08 |  | Труба ПШ | 7.82 | 15 | 0 |  |  | 0.1 |  |  |  | M6+1028.64/КД-1798.79 | 1 |  | 0 | 550
| 578 | 6325.9 |  | Труба ПШ | 9.56 | 15 | 0 |  |  | 0.4 |  |  |  | M6+1036.46/КД-1790.97 | 1 |  | 0 | 550
| 579 | 6335.45 |  | Труба ПШ | 11.47 | 15 | 0 |  |  | 0.2 |  |  |  | M6+1046.02/КД-1781.41 | 1 |  | 0 | 550
1885 | 579 | 6335.45 | 0.00 / -11.47 | Аномалия кольцевого шва | 11.47 | 15 | 0 | 0 | 3202 | 0:00-11:59 |  | C |  | M6+1046.02/КД-1781.41 | [5 empty] | 0
| 580 | 6346.92 |  | Труба ПШ | 11.6 | 15 | 0 |  |  | 0.3 |  |  |  | M6+1057.49/КД-1769.94 | 1 |  | 0 | 550
| 581 | 6358.53 |  | Труба ПШ | 11.44 | 16 | 0 |  |  | 0 |  |  |  | M6+1069.09/КД-1758.34 | 1 | ТУ 20/28/40/48 | 461 | 588
| 582 | 6369.96 |  | Труба ПШ | 8.26 | 15 | 0 |  |  | 0.2 |  |  |  | M6+1080.53/КД-1746.90 | 1 |  | 0 | 550
| 583 | 6378.22 |  | Труба ПШ | 11.56 | 16 | 0 |  |  | 0.3 |  |  |  | M6+1088.79/КД-1738.64 | 1 | ТУ 20/28/40/48 | 461 | 588
| 584 | 6389.78 |  | Труба ПШ | 11.58 | 16 | 0 |  |  | 0 |  |  |  | M6+1100.34/КД-1727.08 | 1 | ТУ 20/28/40/48 | 461 | 588
| 585 | 6401.35 |  | Труба ПШ | 11.56 | 16 | 0 |  |  | 0.2 |  |  |  | M6+1111.92/КД-1715.51 | 1 | ТУ 20/28/40/48 | 461 | 588
| 586 | 6412.91 |  | Труба ПШ | 11.64 | 16 | 0 |  |  | 0.1 |  |  |  | M6+1123.48/КД-1703.95 | 1 | ТУ 20/28/40/48 | 461 | 588
| 587 | 6424.55 |  | Труба ПШ | 11.58 | 16 | 0 |  |  | 0.1 |  |  |  | M6+1135.12/КД-1692.31 | 1 | ТУ 20/28/40/48 | 461 | 588
1887 | 587 | 6424.55 | 0.00 / -11.58 | Аномалия кольцевого шва | 11.58 | 16 | 0 | 0 | 369 | 1:15-2:38 |  | C |  | M6+1135.12/КД-1692.31 | [5 empty] | 0
| 588 | 6436.13 |  | Труба ПШ | 11.61 | 16 | 0 |  |  | 0.1 |  |  |  | M6+1146.70/КД-1680.73 | 1 | ТУ 20/28/40/48 | 461 | 588
1889 | 588 | 6447.16 | 11.03 / -0.58 | Коррозия | 11.61 | 16 | 5 | 19 | 19 | 5:22-5:26 |  | C |  | M6+1157.73/КД-1669.70 | [5 empty] | 0.8
| 589 | 6447.74 |  | Труба ПШ | 5.53 | 16 | 0 |  |  | 0.2 |  |  |  | M6+1158.30/КД-1669.13 | 1 | ТУ 20/28/40/48 | 461 | 588
1891 | 589 | 6447.74 | 0.00 / -5.53 | Аномалия кольцевого шва | 5.53 | 16 | 0 | 0 | 263 | 4:57-5:56 |  | C |  | M6+1158.30/КД-1669.13 | [5 empty] | 0
1892 | 589 | 6447.74 | 0.00 / -5.53 | Аномалия кольцевого шва | 5.53 | 16 | 0 | 0 | 519 | 9:44-11:40 |  | B |  | M6+1158.30/КД-1669.12 | [5 empty] | 0
| 590 | 6453.26 |  | Труба ПШ | 1.98 | 16 | 0 |  |  | 0 |  |  |  | M6+1163.83/КД-1663.60 | 1 | ТУ 20/28/40/48 | 461 | 588
1894 | 590 | 6455.2 | 1.93 / -0.04 | Коррозия | 1.98 | 16 | 9 | 19 | 31 | 5:08-5:15 |  | C |  | M6+1165.76/КД-1661.67 | [5 empty] | 1.4
| 591 | 6455.24 |  | Труба ПШ | 12.13 | 16 | 0 |  |  | 0.4 |  |  |  | M6+1165.81/КД-1661.62 | 1 | ТУ 20/28/40/48 | 461 | 588
1896 | 591 | 6455.24 | 0.00 / -12.13 | Аномалия кольцевого шва | 12.13 | 16 | 0 | 0 | 676 | 1:06-3:38 |  | C |  | M6+1165.81/КД-1661.62 | [5 empty] | 0
| 592 | 6467.37 |  | Труба ПШ | 12.12 | 16 | 0 |  |  | 0.3 |  |  |  | M6+1177.93/КД-1649.50 | 1 | ТУ 20/28/40/48 | 461 | 588
| 593 | 6479.49 |  | Труба ПШ | 12.08 | 16 | 0 |  |  | 0.3 |  |  |  | M6+1190.05/КД-1637.38 | 1 | ТУ 20/28/40/48 | 461 | 588
| 594 | 6491.57 |  | Труба ПШ | 11.67 | 16 | 0 |  |  | 0.3 |  |  |  | M6+1202.13/КД-1625.30 | 1 | ТУ 20/28/40/48 | 461 | 588
| 595 | 6503.24 |  | Труба ПШ | 12.09 | 16 | 0 |  |  | 0.2 |  |  |  | M6+1213.80/КД-1613.63 | 1 | ТУ 20/28/40/48 | 461 | 588
| 596 | 6515.32 |  | Труба ПШ | 11.95 | 16 | 0 |  |  | 0.3 |  |  |  | M6+1225.89/КД-1601.54 | 1 | ТУ 20/28/40/48 | 461 | 588
| 597 | 6527.28 |  | Труба ПШ | 12.17 | 16 | 0 |  |  | 0.1 |  |  |  | M6+1237.84/КД-1589.59 | 1 | ТУ 20/28/40/48 | 461 | 588
| 598 | 6539.44 |  | Труба ПШ | 12.14 | 16 | 0 |  |  | 0.4 |  |  |  | M6+1250.01/КД-1577.42 | 1 | ТУ 20/28/40/48 | 461 | 588
| 599 | 6551.58 |  | Труба ПШ | 12.17 | 16 | 0 |  |  | 0.1 |  |  |  | M6+1262.15/КД-1565.28 | 1 | ТУ 20/28/40/48 | 461 | 588
| 600 | 6563.75 |  | Труба ПШ | 12.17 | 16 | 0 |  |  | 0.2 |  |  |  | M6+1274.32/КД-1553.11 | 1 | ТУ 20/28/40/48 | 461 | 588
| 601 | 6575.92 |  | Труба ПШ | 12.14 | 16 | 0 |  |  | 0.1 |  |  |  | M6+1286.49/КД-1540.94 | 1 | ТУ 20/28/40/48 | 461 | 588
| 602 | 6588.07 |  | Труба ПШ | 11.93 | 16 | 0 |  |  | 0 |  |  |  | M6+1298.63/КД-1528.80 | 1 | ТУ 20/28/40/48 | 461 | 588
| 603 | 6600 |  | Труба ПШ | 12.16 | 16 | 0 |  |  | 0.2 |  |  |  | M6+1310.57/КД-1516.86 | 1 | ТУ 20/28/40/48 | 461 | 588
| 604 | 6612.16 |  | Труба ПШ | 12.15 | 16 | 0 |  |  | 0.2 |  |  |  | M6+1322.73/КД-1504.70 | 1 | ТУ 20/28/40/48 | 461 | 588
| 605 | 6624.31 |  | Труба ПШ | 11.96 | 16 | 0 |  |  | 0.1 |  |  |  | M6+1334.87/КД-1492.56 | 1 | ТУ 20/28/40/48 | 461 | 588
| 606 | 6636.27 |  | Труба ПШ | 12.16 | 16 | 0 |  |  | 0.1 |  |  |  | M6+1346.84/КД-1480.59 | 1 | ТУ 20/28/40/48 | 461 | 588
| 607 | 6648.43 |  | Труба ПШ | 12.11 | 16 | 0 |  |  | 0.1 |  |  |  | M6+1359.00/КД-1468.43 | 1 | ТУ 20/28/40/48 | 461 | 588
| 608 | 6660.55 |  | Труба ПШ | 12.16 | 16 | 0 |  |  | 0.2 |  |  |  | M6+1371.11/КД-1456.32 | 1 | ТУ 20/28/40/48 | 461 | 588
| 609 | 6672.7 |  | Труба ПШ | 12.14 | 16 | 0 |  |  | 0.2 |  |  |  | M6+1383.27/КД-1444.16 | 1 | ТУ 20/28/40/48 | 461 | 588
| 610 | 6684.85 |  | Труба ПШ | 12.11 | 16 | 0 |  |  | 0.2 |  |  |  | M6+1395.41/КД-1432.02 | 1 | ТУ 20/28/40/48 | 461 | 588
| 611 | 6696.96 |  | Труба ПШ | 12.17 | 16 | 0 |  |  | 0.2 |  |  |  | M6+1407.52/КД-1419.90 | 1 | ТУ 20/28/40/48 | 461 | 588
| 612 | 6709.13 |  | Труба ПШ | 12.17 | 16 | 0 |  |  | 0.2 |  |  |  | M6+1419.70/КД-1407.73 | 1 | ТУ 20/28/40/48 | 461 | 588
| 613 | 6721.3 |  | Труба ПШ | 12.15 | 16 | 0 |  |  | 0.1 |  |  |  | M6+1431.87/КД-1395.56 | 1 | ТУ 20/28/40/48 | 461 | 588
| 614 | 6733.45 |  | Труба ПШ | 12.17 | 16 | 0 |  |  | 0.1 |  |  |  | M6+1444.02/КД-1383.41 | 1 | ТУ 20/28/40/48 | 461 | 588
| 615 | 6745.62 |  | Труба ПШ | 12.16 | 16 | 0 |  |  | 0.2 |  |  |  | M6+1456.19/КД-1371.24 | 1 | ТУ 20/28/40/48 | 461 | 588
| 616 | 6757.78 |  | Труба ПШ | 12.15 | 16 | 0 |  |  | 0.3 |  |  |  | M6+1468.35/КД-1359.08 | 1 | ТУ 20/28/40/48 | 461 | 588
| 617 | 6769.93 |  | Труба ПШ | 12.16 | 16 | 0 |  |  | 0.2 |  |  |  | M6+1480.50/КД-1346.93 | 1 | ТУ 20/28/40/48 | 461 | 588
| 618 | 6782.09 |  | Труба ПШ | 12.18 | 16 | 0 |  |  | 0.1 |  |  |  | M6+1492.66/КД-1334.77 | 1 | ТУ 20/28/40/48 | 461 | 588
| 619 | 6794.27 |  | Труба ПШ | 12.05 | 16 | 0 |  |  | 0.1 |  |  |  | M6+1504.83/КД-1322.60 | 1 | ТУ 20/28/40/48 | 461 | 588
| 620 | 6806.32 |  | Труба ПШ | 12.19 | 16 | 0 |  |  | 0.3 |  |  |  | M6+1516.88/КД-1310.55 | 1 | ТУ 20/28/40/48 | 461 | 588
| 621 | 6818.51 |  | Труба ПШ | 11.66 | 16 | 0 |  |  | 0.1 |  |  |  | M6+1529.07/КД-1298.36 | 1 | ТУ 20/28/40/48 | 461 | 588
| 622 | 6830.17 |  | Труба ПШ | 11.54 | 16 | 0 |  |  | 0.2 |  |  |  | M6+1540.73/КД-1286.70 | 1 | ТУ 20/28/40/48 | 461 | 588
| 623 | 6841.71 |  | Труба ПШ | 12.17 | 16 | 0 |  |  | 0.3 |  |  |  | M6+1552.27/КД-1275.16 | 1 | ТУ 20/28/40/48 | 461 | 588
| 624 | 6853.87 |  | Труба ПШ | 12.15 | 16 | 0 |  |  | 0.2 |  |  |  | M6+1564.44/КД-1262.99 | 1 | ТУ 20/28/40/48 | 461 | 588
| 625 | 6866.03 |  | Труба ПШ | 12.16 | 16 | 0 |  |  | 0.2 |  |  |  | M6+1576.59/КД-1250.84 | 1 | ТУ 20/28/40/48 | 461 | 588
| 626 | 6878.18 |  | Труба ПШ | 12.18 | 16 | 0 |  |  | 0.3 |  |  |  | M6+1588.75/КД-1238.68 | 1 | ТУ 20/28/40/48 | 461 | 588
| 627 | 6890.36 |  | Труба ПШ | 12.19 | 16 | 0 |  |  | 0.2 |  |  |  | M6+1600.93/КД-1226.50 | 1 | ТУ 20/28/40/48 | 461 | 588
1898 | 627 | 6890.36 | 0.00 / -12.19 | Аномалия кольцевого шва | 12.19 | 16 | 0 | 0 | 263 | 7:22-8:21 |  | C |  | M6+1600.93/КД-1226.50 | [5 empty] | 0
| 628 | 6902.56 |  | Труба ПШ | 11.78 | 16 | 0 |  |  | 0.2 |  |  |  | M6+1613.12/КД-1214.31 | 1 | ТУ 20/28/40/48 | 461 | 588
| 629 | 6914.33 |  | Труба ПШ | 12.15 | 16 | 0 |  |  | 0.1 |  |  |  | M6+1624.90/КД-1202.53 | 1 | ТУ 20/28/40/48 | 461 | 588
| 630 | 6926.49 |  | Труба ПШ | 6.4 | 16 | 0 |  |  | 0.2 |  |  |  | M6+1637.05/КД-1190.38 | 1 | ТУ 20/28/40/48 | 461 | 588
1900 | 630 | 6926.49 | 0.00 / -6.40 | Аномалия кольцевого шва | 6.4 | 16 | 0 | 0 | 494 | 5:30-7:22 |  | C |  | M6+1637.05/КД-1190.38 | [5 empty] | 0
1901 | 630 | 6927.14 | 0.65 / -5.75 | Коррозия | 6.4 | 16 | 5 | 19 | 19 | 1:23-1:27 |  | C |  | M6+1637.70/КД-1189.73 | [5 empty] | 0.8
1902 | 630 | 6929.31 | 2.83 / -3.57 | Коррозия | 6.4 | 16 | 16 | 18 | 25 | 10:37-10:43 |  | C | на фоне более слабой | M6+1639.88/КД-1187.55 | [5 empty] | 2.6
1903 | 630 | 6930.38 | 3.89 / -2.51 | Коррозия | 6.4 | 16 | 5 | 14 | 31 | 2:32-2:39 |  | C |  | M6+1640.94/КД-1186.49 | [5 empty] | 0.8
1904 | 630 | 6931.2 | 4.71 / -1.69 | Коррозия | 6.4 | 16 | 12 | 16 | 19 | 10:09-10:13 |  | C | на фоне более слабой | M6+1641.76/КД-1185.67 | [5 empty] | 1.9
| 631 | 6932.88 |  | Труба ПШ | 11.43 | 16 | 0 |  |  | 0.2 |  |  |  | M6+1643.45/КД-1183.98 | 1 | ТУ 20/28/40/48 | 461 | 588
1906 | 631 | 6937.83 | 4.95 / -6.48 | Коррозия | 11.43 | 16 | 13 | 20 | 25 | 6:37-6:42 |  | C |  | M6+1648.39/КД-1179.04 | [5 empty] | 2.1
| 632 | 6944.31 |  | Труба ПШ | 10.84 | 15 | 0 |  |  | 0.2 |  |  |  | M6+1654.88/КД-1172.55 | 1 |  | 0 | 550
1908 | 632 | 6949.03 | 4.71 / -6.12 | Коррозия | 10.84 | 15 | 8 | 19 | 56 | 7:34-7:47 |  | C | на фоне более слабой | M6+1659.59/КД-1167.84 | [5 empty] | 1.2
1909 | 632 | 6949.11 | 4.80 / -6.04 | Коррозия | 10.84 | 15 | 5 | 17 | 25 | 5:25-5:30 |  | C | на фоне более слабой | M6+1659.68/КД-1167.75 | [5 empty] | 0.8
1910 | 632 | 6949.5 | 5.18 / -5.65 | Коррозия | 10.84 | 15 | 15 | 19 | 19 | 6:32-6:37 |  | C | на фоне более слабой | M6+1660.06/КД-1167.37 | [5 empty] | 2.3
| 633 | 6955.15 |  | Труба ПШ | 11.54 | 16 | 0 |  |  | 0.1 |  |  |  | M6+1665.71/КД-1161.71 | 1 | ТУ 20/28/40/48 | 461 | 588
1912 | 633 | 6957.81 | 2.67 / -8.88 | Коррозия | 11.54 | 16 | 5 | 14 | 19 | 3:41-3:45 |  | C |  | M6+1668.38/КД-1159.05 | [5 empty] | 0.8
1913 | 633 | 6966.57 | 11.42 / -0.12 | Коррозия | 11.54 | 16 | 9 | 16 | 38 | 2:28-2:36 |  | C |  | M6+1677.13/КД-1150.29 | [5 empty] | 1.4
| 634 | 6966.69 |  | Труба ПШ | 9.93 | 16 | 0 |  |  | 0.2 |  |  |  | M6+1677.26/КД-1150.17 | 1 | ТУ 20/28/40/48 | 461 | 588
1915 | 634 | 6971.54 | 4.85 / -5.08 | Коррозия | 9.93 | 16 | 10 | 25 | 19 | 5:14-5:18 |  | C | на фоне более слабой | M6+1682.10/КД-1145.32 | [5 empty] | 1.6
1916 | 634 | 6973.26 | 6.57 / -3.36 | Коррозия | 9.93 | 16 | 5 | 15 | 25 | 4:30-4:36 |  | C |  | M6+1683.82/КД-1143.61 | [5 empty] | 0.8
1917 | 634 | 6973.66 | 6.97 / -2.96 | Коррозия | 9.93 | 16 | 5 | 15 | 25 | 4:34-4:40 |  | C | на фоне более слабой | M6+1684.22/КД-1143.21 | [5 empty] | 0.8
1918 | 634 | 6973.92 | 7.23 / -2.69 | Коррозия | 9.93 | 16 | 11 | 24 | 13 | 4:33-4:36 |  | C | на фоне более слабой | M6+1684.49/КД-1142.94 | [5 empty] | 1.8
1919 | 634 | 6974.99 | 8.30 / -1.63 | Коррозия | 9.93 | 16 | 5 | 17 | 19 | 0:51-0:55 |  | C |  | M6+1685.55/КД-1141.88 | [5 empty] | 0.8
1920 | 634 | 6975.01 | 8.32 / -1.61 | Коррозия | 9.93 | 16 | 11 | 22 | 19 | 5:07-5:11 |  | C | на фоне более слабой | M6+1685.57/КД-1141.86 | [5 empty] | 1.8
1921 | 634 | 6976.06 | 9.37 / -0.56 | Коррозия | 9.93 | 16 | 5 | 18 | 19 | 4:54-4:58 |  | C | на фоне более слабой | M6+1686.62/КД-1140.81 | [5 empty] | 0.8
| 635 | 6976.62 |  | Труба ПШ | 10.03 | 16 | 0 |  |  | 0.2 |  |  |  | M6+1687.18/КД-1140.25 | 1 | ТУ 20/28/40/48 | 461 | 588
1923 | 635 | 6983.04 | 6.42 / -3.61 | Коррозия | 10.03 | 16 | 16 | 12 | 25 | 11:19-11:25 |  | C | на фоне более слабой | M6+1693.60/КД-1133.82 | [5 empty] | 2.6
1924 | 635 | 6983.25 | 6.63 / -3.39 | Коррозия | 10.03 | 16 | 9 | 17 | 25 | 10:52-10:58 |  | C |  | M6+1693.82/КД-1133.61 | [5 empty] | 1.4
1925 | 635 | 6983.36 | 6.75 / -3.28 | Коррозия | 10.03 | 16 | 7 | 17 | 19 | 10:52-10:57 |  | C |  | M6+1693.93/КД-1133.50 | [5 empty] | 1.1
1926 | 635 | 6985.76 | 9.14 / -0.89 | Коррозия | 10.03 | 16 | 11 | 17 | 25 | 10:51-10:57 |  | C | на фоне более слабой | M6+1696.32/КД-1131.11 | [5 empty] | 1.8
1927 | 635 | 6985.9 | 9.28 / -0.75 | Коррозия | 10.03 | 16 | 24 | 21 | 25 | 10:44-10:50 |  | C |  | M6+1696.46/КД-1130.97 | [5 empty] | 3.8
| 636 | 6986.64 |  | Труба ПШ | 11.34 | 15 | 0 |  |  | 0.2 |  |  |  | M6+1697.21/КД-1130.22 | 1 |  | 0 | 550
1929 | 636 | 6987.1 | 0.45 / -10.89 | Коррозия | 11.34 | 15 | 15 | 13 | 19 | 9:08-9:13 |  | C | на фоне более слабой | M6+1697.66/КД-1129.77 | [5 empty] | 2.3
1930 | 636 | 6987.2 | 0.55 / -10.79 | Коррозия | 11.34 | 15 | 13 | 15 | 19 | 8:47-8:52 |  | C | на фоне более слабой | M6+1697.76/КД-1129.67 | [5 empty] | 2
1931 | 636 | 6987.94 | 1.30 / -10.05 | Коррозия | 11.34 | 15 | 14 | 14 | 19 | 7:33-7:37 |  | C | на фоне более слабой | M6+1698.50/КД-1128.92 | [5 empty] | 2.2
1932 | 636 | 6988.04 | 1.40 / -9.94 | Коррозия | 11.34 | 15 | 11 | 20 | 19 | 6:38-6:42 |  | C | на фоне более слабой | M6+1698.61/КД-1128.82 | [5 empty] | 1.7
1933 | 636 | 6988.17 | 1.53 / -9.81 | Коррозия | 11.34 | 15 | 21 | 15 | 13 | 7:12-7:15 |  | C | на фоне более слабой | M6+1698.74/КД-1128.69 | [5 empty] | 3.2
1934 | 636 | 6988.22 | 1.58 / -9.77 | Коррозия | 11.34 | 15 | 12 | 16 | 19 | 3:53-3:58 |  | C | на фоне более слабой | M6+1698.78/КД-1128.64 | [5 empty] | 1.8
1935 | 636 | 6988.4 | 1.76 / -9.58 | Коррозия | 11.34 | 15 | 13 | 13 | 13 | 9:01-9:04 |  | C | на фоне более слабой | M6+1698.97/КД-1128.46 | [5 empty] | 2
1936 | 636 | 6988.97 | 2.33 / -9.02 | Коррозия | 11.34 | 15 | 10 | 16 | 19 | 8:54-8:59 |  | C | на фоне более слабой | M6+1699.53/КД-1127.89 | [5 empty] | 1.5
1937 | 636 | 6989.18 | 2.54 / -8.80 | Коррозия | 11.34 | 15 | 6 | 20 | 19 | 3:46-3:51 |  | C | на фоне более слабой | M6+1699.75/КД-1127.68 | [5 empty] | 0.9
1938 | 636 | 6989.64 | 3.00 / -8.34 | Коррозия | 11.34 | 15 | 8 | 17 | 19 | 4:02-4:06 |  | C | на фоне более слабой | M6+1700.21/КД-1127.22 | [5 empty] | 1.2
1939 | 636 | 6990.2 | 3.56 / -7.79 | Коррозия | 11.34 | 15 | 6 | 20 | 25 | 4:45-4:51 |  | C | на фоне более слабой | M6+1700.76/КД-1126.66 | [5 empty] | 0.9
1940 | 636 | 6990.48 | 3.84 / -7.50 | Коррозия | 11.34 | 15 | 7 | 21 | 31 | 3:39-3:46 |  | C | на фоне более слабой | M6+1701.05/КД-1126.38 | [5 empty] | 1.1
1941 | 636 | 6990.72 | 4.08 / -7.26 | Коррозия | 11.34 | 15 | 11 | 22 | 25 | 3:51-3:56 |  | C | на фоне более слабой | M6+1701.29/КД-1126.14 | [5 empty] | 1.7
1942 | 636 | 6990.86 | 4.21 / -7.13 | Коррозия | 11.34 | 15 | 14 | 20 | 31 | 3:46-3:53 |  | C | на фоне более слабой | M6+1701.42/КД-1126.01 | [5 empty] | 2.2
1943 | 636 | 6991.3 | 4.66 / -6.68 | Коррозия | 11.34 | 15 | 12 | 15 | 19 | 9:17-9:21 |  | C | на фоне более слабой | M6+1701.87/КД-1125.56 | [5 empty] | 1.8
1944 | 636 | 6991.48 | 4.83 / -6.51 | Коррозия | 11.34 | 15 | 23 | 15 | 19 | 8:07-8:11 |  | C | на фоне более слабой | M6+1702.04/КД-1125.39 | [5 empty] | 3.5
1945 | 636 | 6992.55 | 5.91 / -5.43 | Коррозия | 11.34 | 15 | 18 | 16 | 19 | 4:00-4:05 |  | C | на фоне более слабой | M6+1703.12/КД-1124.31 | [5 empty] | 2.8
1946 | 636 | 6992.81 | 6.16 / -5.18 | Коррозия | 11.34 | 15 | 6 | 13 | 13 | 3:52-3:55 |  | C | на фоне более слабой | M6+1703.37/КД-1124.06 | [5 empty] | 0.9
1947 | 636 | 6992.92 | 6.28 / -5.06 | Коррозия | 11.34 | 15 | 14 | 13 | 19 | 4:29-4:33 |  | C | на фоне более слабой | M6+1703.49/КД-1123.94 | [5 empty] | 2.2
1948 | 636 | 6993.36 | 6.71 / -4.63 | Коррозия | 11.34 | 15 | 14 | 19 | 19 | 4:00-4:05 |  | C | на фоне более слабой | M6+1703.92/КД-1123.51 | [5 empty] | 2.2
1949 | 636 | 6993.84 | 7.20 / -4.14 | Коррозия | 11.34 | 15 | 14 | 16 | 19 | 4:27-4:31 |  | C | на фоне более слабой | M6+1704.41/КД-1123.02 | [5 empty] | 2.2
1950 | 636 | 6996.93 | 10.29 / -1.06 | Коррозия | 11.34 | 15 | 25 | 12 | 13 | 5:59-6:01 |  | C | на фоне более слабой | M6+1707.49/КД-1119.93 | [5 empty] | 3.8
1951 | 636 | 6996.98 | 10.33 / -1.01 | Коррозия | 11.34 | 15 | 22 | 14 | 19 | 5:11-5:15 |  | C | на фоне более слабой | M6+1707.54/КД-1119.89 | [5 empty] | 3.4
1952 | 636 | 6997.52 | 10.88 / -0.46 | Коррозия | 11.34 | 15 | 9 | 17 | 25 | 5:47-5:53 |  | C | на фоне более слабой | M6+1708.09/КД-1119.34 | [5 empty] | 1.4
1953 | 636 | 6997.67 | 11.03 / -0.31 | Коррозия | 11.34 | 15 | 8 | 13 | 19 | 4:17-4:22 |  | C | на фоне более слабой | M6+1708.24/КД-1119.19 | [5 empty] | 1.2
1954 | 636 | 6997.74 | 11.10 / -0.24 | Коррозия | 11.34 | 15 | 10 | 14 | 25 | 5:56-6:01 |  | C | на фоне более слабой | M6+1708.31/КД-1119.12 | [5 empty] | 1.5
| 637 | 6997.98 |  | Труба ПШ | 11.47 | 16 | 0 |  |  | 0.4 |  |  |  | M6+1708.55/КД-1118.88 | 1 | ТУ 20/28/40/48 | 461 | 588
| 638 | 7009.45 |  | Труба ПШ | 7.45 | 16 | 0 |  |  | 0.3 |  |  |  | M6+1720.02/КД-1107.41 | 1 | ТУ 20/28/40/48 | 461 | 588
1956 | 638 | 7014.38 | 4.92 / -2.52 | Коррозия | 7.45 | 16 | 7 | 17 | 25 | 5:07-5:12 |  | C | на фоне более слабой | M6+1724.94/КД-1102.49 | [5 empty] | 1.1
1957 | 638 | 7014.42 | 4.97 / -2.48 | Коррозия | 7.45 | 16 | 9 | 21 | 25 | 4:40-4:45 |  | C | на фоне более слабой | M6+1724.99/КД-1102.44 | [5 empty] | 1.4
| 639 | 7016.9 |  | Труба ПШ | 11.49 | 16 | 0 |  |  | 0.1 |  |  |  | M6+1727.46/КД-1099.96 | 1 | ТУ 20/28/40/48 | 461 | 588
1959 | 639 | 7022.89 | 6.00 / -5.49 | Коррозия | 11.49 | 16 | 10 | 19 | 25 | 6:48-6:53 |  | C | на фоне более слабой | M6+1733.46/КД-1093.97 | [5 empty] | 1.6
1960 | 639 | 7023.09 | 6.19 / -5.30 | Коррозия | 11.49 | 16 | 8 | 17 | 19 | 7:09-7:13 |  | C | на фоне более слабой | M6+1733.65/КД-1093.78 | [5 empty] | 1.3
1961 | 639 | 7024.71 | 7.82 / -3.67 | Коррозия | 11.49 | 16 | 6 | 20 | 25 | 2:53-2:59 |  | C | на фоне более слабой | M6+1735.28/КД-1092.15 | [5 empty] | 1
1962 | 639 | 7024.77 | 7.87 / -3.62 | Коррозия | 11.49 | 16 | 6 | 20 | 25 | 1:41-1:47 |  | C |  | M6+1735.33/КД-1092.10 | [5 empty] | 1
1963 | 639 | 7025.03 | 8.13 / -3.36 | Коррозия | 11.49 | 16 | 7 | 16 | 25 | 7:24-7:30 |  | C | на фоне более слабой | M6+1735.59/КД-1091.84 | [5 empty] | 1.1
1964 | 639 | 7025.2 | 8.30 / -3.19 | Коррозия | 11.49 | 16 | 10 | 23 | 31 | 8:11-8:18 |  | C | на фоне более слабой | M6+1735.77/КД-1091.66 | [5 empty] | 1.6
| 640 | 7028.39 |  | Труба ПШ | 6.64 | 16 | 0 |  |  | 0 |  |  |  | M6+1738.95/КД-1088.48 | 1 | ТУ 20/28/40/48 | 461 | 588
1966 | 640 | 7028.39 | 0.00 / -6.64 | Аномалия кольцевого шва | 6.64 | 16 | 0 | 0 | 294 | 8:52-9:58 |  | C |  | M6+1738.95/КД-1088.48 | [5 empty] | 0
1967 | 640 | 7030.98 | 2.59 / -4.04 | Коррозия | 6.64 | 16 | 8 | 21 | 25 | 8:14-8:19 |  | C | на фоне более слабой | M6+1741.55/КД-1085.88 | [5 empty] | 1.3
1968 | 640 | 7032.44 | 4.05 / -2.59 | Коррозия | 6.64 | 16 | 15 | 18 | 13 | 9:25-9:28 |  | C | на фоне более слабой | M6+1743.00/КД-1084.42 | [5 empty] | 2.4
| 641 | 7035.02 |  | Труба ПШ | 11.31 | 16 | 0 |  |  | 0.2 |  |  |  | M6+1745.59/КД-1081.84 | 1 | ТУ 20/28/40/48 | 461 | 588
| 642 | 7046.33 |  | Труба ПШ | 6.39 | 16 | 0 |  |  | 0.3 |  |  |  | M6+1756.90/КД-1070.53 | 1 | ТУ 20/28/40/48 | 461 | 588
1970 | 642 | 7048.6 | 2.27 / -4.12 | Коррозия | 6.39 | 16 | 7 | 16 | 19 | 11:59-0:03 |  | C | на фоне более слабой | M6+1759.17/КД-1068.26 | [5 empty] | 1.1
1971 | 642 | 7048.69 | 2.36 / -4.03 | Коррозия | 6.39 | 16 | 12 | 18 | 19 | 0:15-0:20 |  | C | на фоне более слабой | M6+1759.26/КД-1068.17 | [5 empty] | 1.9
1972 | 642 | 7049.15 | 2.82 / -3.57 | Коррозия | 6.39 | 16 | 14 | 27 | 19 | 0:38-0:42 |  | C | на фоне более слабой | M6+1759.71/КД-1067.72 | [5 empty] | 2.2
1973 | 642 | 7049.56 | 3.23 / -3.16 | Коррозия | 6.39 | 16 | 10 | 23 | 31 | 11:43-11:50 |  | C | на фоне более слабой | M6+1760.12/КД-1067.30 | [5 empty] | 1.6
1974 | 642 | 7050.21 | 3.88 / -2.50 | Коррозия | 6.39 | 16 | 7 | 22 | 19 | 11:40-11:45 |  | C | на фоне более слабой | M6+1760.78/КД-1066.65 | [5 empty] | 1.1
1975 | 642 | 7052.47 | 6.14 / -0.24 | Коррозия | 6.39 | 16 | 11 | 22 | 25 | 10:31-10:37 |  | C |  | M6+1763.04/КД-1064.39 | [5 empty] | 1.8
| 643 | 7052.72 |  | Труба ПШ | 11.61 | 16 | 0 |  |  | 0.2 |  |  |  | M6+1763.28/КД-1064.15 | 1 | ТУ 20/28/40/48 | 461 | 588
| 644 | 7064.33 |  | Труба ПШ | 7.06 | 16 | 0 |  |  | 0.3 |  |  |  | M6+1774.90/КД-1052.53 | 1 | ТУ 20/28/40/48 | 461 | 588
1977 | 644 | 7067.35 | 3.02 / -4.04 | Коррозия | 7.06 | 16 | 12 | 19 | 25 | 7:09-7:15 |  | C |  | M6+1777.92/КД-1049.51 | [5 empty] | 1.9
1978 | 644 | 7067.54 | 3.21 / -3.85 | Коррозия | 7.06 | 16 | 10 | 22 | 25 | 5:22-5:28 |  | C |  | M6+1778.11/КД-1049.32 | [5 empty] | 1.6
| 645 | 7071.39 |  | Труба ПШ | 11.16 | 16 | 0 |  |  | 0.1 |  |  |  | M6+1781.95/КД-1045.47 | 1 | ТУ 20/28/40/48 | 461 | 588
| 646 | 7082.55 |  | Труба ПШ | 11.54 | 16 | 0 |  |  | 0.1 |  |  |  | M6+1793.11/КД-1034.32 | 1 | ТУ 20/28/40/48 | 461 | 588
| 647 | 7094.09 |  | Труба ПШ | 11.06 | 16 | 0 |  |  | 0.4 |  |  |  | M6+1804.65/КД-1022.78 | 1 | ТУ 20/28/40/48 | 461 | 588
1980 | 647 | 7098.96 | 4.87 / -6.19 | Вмятина | 11.06 | 16 | 0.8 | 259 | 350 | 8:54-10:13 |  | C |  | M6+1809.52/КД-1017.90 | [5 empty] | 8
| 648 | 7105.15 |  | Труба ПШ | 11.55 | 16 | 0 |  |  | 0.4 |  |  |  | M6+1815.71/КД-1011.71 | 1 | ТУ 20/28/40/48 | 461 | 588
| 649 | 7116.7 |  | Труба ПШ | 11.36 | 16 | 0 |  |  | 0.2 |  |  |  | M6+1827.26/КД-1000.17 | 1 | ТУ 20/28/40/48 | 461 | 588
| 650 | 7128.06 |  | Труба ПШ | 11.62 | 16 | 0 |  |  | 0.2 |  |  |  | M6+1838.62/КД-988.81 | 1 | ТУ 20/28/40/48 | 461 | 588
1982 | 650 | 7137.31 | 9.26 / -2.36 | Коррозия | 11.62 | 16 | 7 | 18 | 25 | 8:08-8:14 |  | C | на фоне более слабой | M6+1847.88/КД-979.55 | [5 empty] | 1.1
| 651 | 7139.67 |  | Труба ПШ | 11.49 | 16 | 0 |  |  | 0.1 |  |  |  | M6+1850.24/КД-977.19 | 1 | ТУ 20/28/40/48 | 461 | 588
1984 | 651 | 7140.04 | 0.37 / -11.12 | Коррозия | 11.49 | 16 | 11 | 19 | 25 | 2:08-2:14 |  | C | на фоне более слабой | M6+1850.61/КД-976.82 | [5 empty] | 1.8
1985 | 651 | 7140.07 | 0.40 / -11.10 | Коррозия | 11.49 | 16 | 13 | 27 | 44 | 2:22-2:32 |  | C | на фоне более слабой | M6+1850.63/КД-976.80 | [5 empty] | 2.1
1986 | 651 | 7140.12 | 0.45 / -11.05 | Коррозия | 11.49 | 16 | 18 | 15 | 25 | 2:39-2:45 |  | C | на фоне более слабой | M6+1850.68/КД-976.75 | [5 empty] | 2.9
1987 | 651 | 7140.48 | 0.80 / -10.69 | Коррозия | 11.49 | 16 | 6 | 18 | 19 | 1:37-1:41 |  | C | на фоне более слабой | M6+1851.04/КД-976.39 | [5 empty] | 1
1988 | 651 | 7140.57 | 0.90 / -10.60 | Коррозия | 11.49 | 16 | 13 | 18 | 38 | 2:00-2:08 |  | C | на фоне более слабой | M6+1851.13/КД-976.30 | [5 empty] | 2.1
1989 | 651 | 7140.9 | 1.23 / -10.26 | Коррозия | 11.49 | 16 | 11 | 22 | 50 | 1:44-1:55 |  | C | на фоне более слабой | M6+1851.47/КД-975.96 | [5 empty] | 1.8
1990 | 651 | 7141.03 | 1.35 / -10.14 | Коррозия | 11.49 | 16 | 8 | 29 | 25 | 3:45-3:51 |  | C | на фоне более слабой | M6+1851.59/КД-975.84 | [5 empty] | 1.3
1991 | 651 | 7141.18 | 1.50 / -9.99 | Коррозия | 11.49 | 16 | 13 | 23 | 38 | 3:17-3:25 |  | C | на фоне более слабой | M6+1851.74/КД-975.69 | [5 empty] | 2.1
1992 | 651 | 7141.27 | 1.60 / -9.89 | Коррозия | 11.49 | 16 | 7 | 18 | 31 | 10:19-10:26 |  | C | на фоне более слабой | M6+1851.84/КД-975.59 | [5 empty] | 1.1
1993 | 651 | 7141.3 | 1.63 / -9.87 | Коррозия | 11.49 | 16 | 7 | 18 | 38 | 2:35-2:43 |  | C |  | M6+1851.86/КД-975.57 | [5 empty] | 1.1
1994 | 651 | 7141.71 | 2.04 / -9.46 | Коррозия | 11.49 | 16 | 8 | 19 | 31 | 1:58-2:05 |  | C | на фоне более слабой | M6+1852.27/КД-975.15 | [5 empty] | 1.3
1995 | 651 | 7141.89 | 2.21 / -9.28 | Кластер коррозии | 11.49 | 16 | 12 | 57 | 182 | 1:17-1:58 |  | C | зона коррозии | M6+1852.45/КД-974.98 | [5 empty] | 1.9
1996 | 651 | 7141.93 | 2.26 / -9.24 | Коррозия | 11.49 | 16 | 11 | 18 | 19 | 2:12-2:16 |  | C | на фоне более слабой | M6+1852.49/КД-974.94 | [5 empty] | 1.8
1997 | 651 | 7142.15 | 2.48 / -9.01 | Коррозия | 11.49 | 16 | 7 | 20 | 25 | 2:30-2:36 |  | C | на фоне более слабой | M6+1852.72/КД-974.71 | [5 empty] | 1.1
1998 | 651 | 7142.91 | 3.24 / -8.26 | Коррозия | 11.49 | 16 | 25 | 16 | 19 | 10:19-10:23 |  | C | на фоне более слабой | M6+1853.47/КД-973.96 | [5 empty] | 4
1999 | 651 | 7142.98 | 3.31 / -8.18 | Коррозия | 11.49 | 16 | 14 | 17 | 25 | 2:23-2:29 |  | C | на фоне более слабой | M6+1853.55/КД-973.88 | [5 empty] | 2.2
2000 | 651 | 7143.06 | 3.39 / -8.10 | Коррозия | 11.49 | 16 | 11 | 16 | 19 | 2:29-2:33 |  | C | на фоне более слабой | M6+1853.63/КД-973.80 | [5 empty] | 1.8
2001 | 651 | 7143.44 | 3.77 / -7.72 | Коррозия | 11.49 | 16 | 10 | 17 | 13 | 1:55-1:58 |  | C | на фоне более слабой | M6+1854.01/КД-973.42 | [5 empty] | 1.6
2002 | 651 | 7143.84 | 4.17 / -7.33 | Коррозия | 11.49 | 16 | 10 | 16 | 19 | 1:37-1:41 |  | C | на фоне более слабой | M6+1854.40/КД-973.03 | [5 empty] | 1.6
2003 | 651 | 7143.85 | 4.18 / -7.32 | Коррозия | 11.49 | 16 | 8 | 19 | 25 | 2:08-2:14 |  | C | на фоне более слабой | M6+1854.41/КД-973.02 | [5 empty] | 1.3
2004 | 651 | 7143.89 | 4.22 / -7.27 | Коррозия | 11.49 | 16 | 10 | 20 | 25 | 7:43-7:48 |  | C |  | M6+1854.46/КД-972.97 | [5 empty] | 1.6
2005 | 651 | 7143.89 | 4.22 / -7.27 | Коррозия | 11.49 | 16 | 10 | 15 | 25 | 2:32-2:38 |  | C | на фоне более слабой | M6+1854.46/КД-972.97 | [5 empty] | 1.6
2006 | 651 | 7143.98 | 4.30 / -7.19 | Коррозия | 11.49 | 16 | 9 | 20 | 19 | 1:22-1:26 |  | C | на фоне более слабой | M6+1854.54/КД-972.89 | [5 empty] | 1.4
2007 | 651 | 7144.24 | 4.57 / -6.92 | Коррозия | 11.49 | 16 | 13 | 15 | 19 | 2:35-2:39 |  | C | на фоне более слабой | M6+1854.81/КД-972.62 | [5 empty] | 2.1
2008 | 651 | 7144.27 | 4.59 / -6.90 | Коррозия | 11.49 | 16 | 12 | 17 | 19 | 2:14-2:18 |  | C | на фоне более слабой | M6+1854.83/КД-972.60 | [5 empty] | 1.9
2009 | 651 | 7144.34 | 4.66 / -6.83 | Коррозия | 11.49 | 16 | 16 | 17 | 19 | 1:29-1:33 |  | C | на фоне более слабой | M6+1854.90/КД-972.53 | [5 empty] | 2.6
2010 | 651 | 7144.37 | 4.69 / -6.80 | Коррозия | 11.49 | 16 | 15 | 15 | 25 | 1:38-1:44 |  | C | на фоне более слабой | M6+1854.93/КД-972.50 | [5 empty] | 2.4
2011 | 651 | 7144.47 | 4.80 / -6.69 | Коррозия | 11.49 | 16 | 5 | 17 | 25 | 9:00-9:06 |  | C | на фоне более слабой | M6+1855.04/КД-972.39 | [5 empty] | 0.8
2012 | 651 | 7144.6 | 4.93 / -6.56 | Коррозия | 11.49 | 16 | 8 | 16 | 19 | 8:49-8:53 |  | C | на фоне более слабой | M6+1855.17/КД-972.26 | [5 empty] | 1.3
2013 | 651 | 7144.68 | 5.01 / -6.49 | Коррозия | 11.49 | 16 | 12 | 27 | 19 | 2:53-2:57 |  | C | на фоне более слабой | M6+1855.24/КД-972.18 | [5 empty] | 1.9
2014 | 651 | 7144.69 | 5.02 / -6.48 | Коррозия | 11.49 | 16 | 10 | 19 | 25 | 1:27-1:33 |  | C | на фоне более слабой | M6+1855.25/КД-972.18 | [5 empty] | 1.6
2015 | 651 | 7144.72 | 5.05 / -6.44 | Коррозия | 11.49 | 16 | 8 | 18 | 25 | 2:21-2:26 |  | C | на фоне более слабой | M6+1855.29/КД-972.14 | [5 empty] | 1.3
2016 | 651 | 7144.78 | 5.11 / -6.38 | Коррозия | 11.49 | 16 | 14 | 15 | 19 | 9:46-9:51 |  | C | на фоне более слабой | M6+1855.35/КД-972.08 | [5 empty] | 2.2
2017 | 651 | 7144.84 | 5.17 / -6.32 | Коррозия | 11.49 | 16 | 7 | 14 | 19 | 8:52-8:56 |  | C | на фоне более слабой | M6+1855.41/КД-972.02 | [5 empty] | 1.1
2018 | 651 | 7144.98 | 5.31 / -6.19 | Коррозия | 11.49 | 16 | 6 | 16 | 19 | 2:39-2:43 |  | C |  | M6+1855.54/КД-971.89 | [5 empty] | 1
2019 | 651 | 7145.47 | 5.80 / -5.69 | Коррозия | 11.49 | 16 | 7 | 15 | 19 | 2:28-2:32 |  | C | на фоне более слабой | M6+1856.04/КД-971.39 | [5 empty] | 1.1
2020 | 651 | 7145.85 | 6.17 / -5.32 | Коррозия | 11.49 | 16 | 12 | 38 | 25 | 2:32-2:38 |  | C | на фоне более слабой | M6+1856.41/КД-971.02 | [5 empty] | 1.9
2021 | 651 | 7146.12 | 6.45 / -5.04 | Коррозия | 11.49 | 16 | 16 | 18 | 25 | 2:33-2:39 |  | C | на фоне более слабой | M6+1856.69/КД-970.74 | [5 empty] | 2.6
2022 | 651 | 7146.4 | 6.73 / -4.77 | Коррозия | 11.49 | 16 | 7 | 16 | 31 | 2:18-2:25 |  | C | на фоне более слабой | M6+1856.96/КД-970.47 | [5 empty] | 1.1
2023 | 651 | 7146.73 | 7.06 / -4.43 | Коррозия | 11.49 | 16 | 9 | 18 | 25 | 2:23-2:29 |  | C | на фоне более слабой | M6+1857.30/КД-970.13 | [5 empty] | 1.4
2024 | 651 | 7146.77 | 7.09 / -4.40 | Коррозия | 11.49 | 16 | 8 | 19 | 25 | 2:36-2:42 |  | C | на фоне более слабой | M6+1857.33/КД-970.10 | [5 empty] | 1.3
2025 | 651 | 7147.38 | 7.71 / -3.78 | Кластер коррозии | 11.49 | 16 | 10 | 33 | 81 | 2:18-2:36 |  | C | зона коррозии | M6+1857.95/КД-969.48 | [5 empty] | 1.6
2026 | 651 | 7149.82 | 10.15 / -1.34 | Коррозия | 11.49 | 16 | 8 | 15 | 31 | 10:17-10:24 |  | C |  | M6+1860.39/КД-967.04 | [5 empty] | 1.3
2027 | 651 | 7150.81 | 11.13 / -0.36 | Коррозия | 11.49 | 16 | 6 | 16 | 25 | 10:52-10:58 |  | C |  | M6+1861.37/КД-966.06 | [5 empty] | 1
| 652 | 7151.16 |  | Труба ПШ | 11.56 | 16 | 0 |  |  | 0.4 |  |  |  | M6+1861.73/КД-965.70 | 1 | ТУ 20/28/40/48 | 461 | 588
2029 | 652 | 7152.08 | 0.92 / -10.64 | Коррозия | 11.56 | 16 | 9 | 16 | 19 | 7:40-7:44 |  | C | на фоне более слабой | M6+1862.65/КД-964.78 | [5 empty] | 1.4
2030 | 652 | 7154.55 | 3.39 / -8.17 | Коррозия | 11.56 | 16 | 6 | 19 | 81 | 9:46-10:05 |  | C |  | M6+1865.12/КД-962.31 | [5 empty] | 1
2031 | 652 | 7161.05 | 9.89 / -1.67 | Коррозия | 11.56 | 16 | 5 | 21 | 25 | 3:18-3:24 |  | C |  | M6+1871.62/КД-955.81 | [5 empty] | 0.8
2032 | 652 | 7161.78 | 10.61 / -0.95 | Коррозия | 11.56 | 16 | 7 | 20 | 25 | 7:34-7:40 |  | C |  | M6+1872.34/КД-955.09 | [5 empty] | 1.1
| 653 | 7162.72 |  | Труба ПШ | 11.56 | 16 | 0 |  |  | 0.3 |  |  |  | M6+1873.29/КД-954.14 | 1 | ТУ 20/28/40/48 | 461 | 588
2034 | 653 | 7163.88 | 1.16 / -10.41 | Коррозия | 11.56 | 16 | 12 | 21 | 19 | 10:05-10:09 |  | C | на фоне более слабой | M6+1874.44/КД-952.99 | [5 empty] | 1.9
| 654 | 7174.29 |  | Труба ПШ | 11.35 | 16 | 0 |  |  | 0.2 |  |  |  | M6+1884.85/КД-942.58 | 1 | ТУ 20/28/40/48 | 461 | 588
2036 | 654 | 7175.4 | 1.12 / -10.23 | Коррозия | 11.35 | 16 | 6 | 19 | 19 | 1:54-1:58 |  | C | на фоне более слабой | M6+1885.97/КД-941.46 | [5 empty] | 1
2037 | 654 | 7177.1 | 2.82 / -8.54 | Коррозия | 11.35 | 16 | 8 | 20 | 25 | 1:36-1:41 |  | C | на фоне более слабой | M6+1887.67/КД-939.76 | [5 empty] | 1.3
2038 | 654 | 7183.74 | 9.46 / -1.89 | Коррозия | 11.35 | 16 | 14 | 18 | 25 | 1:40-1:45 |  | C | на фоне более слабой | M6+1894.31/КД-933.12 | [5 empty] | 2.2
| 655 | 7185.64 |  | Труба ПШ | 11.36 | 16 | 0 |  |  | 0.2 |  |  |  | M6+1896.20/КД-931.23 | 1 | ТУ 20/28/40/48 | 461 | 588
2040 | 655 | 7193.07 | 7.44 / -3.93 | Аномалия продольного шва | 11.36 | 16 | 0 | 80 | 20 | 8:07-8:09 |  | C | нарушение формы продольного шва | M6+1903.64/КД-923.79 | [5 empty] | 0
| 656 | 7197 |  | Труба ПШ | 11.6 | 16 | 0 |  |  | 0.5 |  |  |  | M6+1907.57/КД-919.86 | 1 | ТУ 20/28/40/48 | 461 | 588
| 657 | 7208.6 |  | Труба ПШ | 11.51 | 16 | 0 |  |  | 0 |  |  |  | M6+1919.16/КД-908.26 | 1 | ТУ 20/28/40/48 | 461 | 588
2042 | 657 | 7218.02 | 9.42 / -2.09 | Коррозия | 11.51 | 16 | 11 | 19 | 31 | 3:10-3:17 |  | C | на фоне более слабой | M6+1928.58/КД-898.85 | [5 empty] | 1.8
2043 | 657 | 7218.65 | 10.05 / -1.46 | Коррозия | 11.51 | 16 | 14 | 21 | 25 | 3:17-3:22 |  | C |  | M6+1929.22/КД-898.21 | [5 empty] | 2.2
| 658 | 7220.11 |  | Труба ПШ | 11 | 16 | 0 |  |  | 0.2 |  |  |  | M6+1930.67/КД-896.76 | 1 | ТУ 20/28/40/48 | 461 | 588
2045 | 658 | 7220.11 | 0.00 / -11.00 | Аномалия кольцевого шва | 11 | 16 | 0 | 0 | 2153 | 5:18-1:22 |  | C |  | M6+1930.67/КД-896.76 | [5 empty] | 0
| 659 | 7231.1 |  | Труба ПШ | 11.54 | 16 | 0 |  |  | 0.1 |  |  |  | M6+1941.67/КД-885.76 | 1 | ТУ 20/28/40/48 | 461 | 588
2047 | 659 | 7233.91 | 2.81 / -8.73 | Коррозия | 11.54 | 16 | 7 | 22 | 31 | 4:16-4:23 |  | C | на фоне более слабой | M6+1944.48/КД-882.95 | [5 empty] | 1.1
2048 | 659 | 7238.68 | 7.58 / -3.96 | Технологический дефект | 11.54 | 16 | 0 | 25 | 19 | 11:47-11:52 |  | C | приварка | M6+1949.25/КД-878.18 | [5 empty] | 0
2049 | 659 | 7238.86 | 7.75 / -3.78 | Технологический дефект | 11.54 | 16 | 0 | 21 | 19 | 11:49-11:53 |  | C | приварка | M6+1949.42/КД-878.01 | [5 empty] | 0
2050 | 659 | 7241.58 | 10.47 / -1.06 | Коррозия | 11.54 | 16 | 12 | 17 | 25 | 8:42-8:47 |  | C | на фоне более слабой | M6+1952.14/КД-875.29 | [5 empty] | 1.9
2051 | 659 | 7241.61 | 10.51 / -1.03 | Коррозия | 11.54 | 16 | 17 | 21 | 19 | 9:08-9:13 |  | C | на фоне более слабой | M6+1952.18/КД-875.25 | [5 empty] | 2.7
| 660 | 7242.64 |  | Труба ПШ | 11.09 | 16 | 0 |  |  | 0 |  |  |  | M6+1953.20/КД-874.22 | 1 | ТУ 20/28/40/48 | 461 | 588
2053 | 660 | 7242.74 | 0.10 / -10.99 | Технологический дефект | 11.09 | 16 | 10 | 16 | 13 | 6:52-6:55 |  | C |  | M6+1953.30/КД-874.12 | [5 empty] | 1.6
2054 | 660 | 7248.62 | 5.98 / -5.11 | Коррозия | 11.09 | 16 | 8 | 18 | 19 | 6:59-7:03 |  | C |  | M6+1959.18/КД-868.24 | [5 empty] | 1.3
| 661 | 7253.73 |  | Труба ПШ | 11.53 | 16 | 0 |  |  | 0.1 |  |  |  | M6+1964.29/КД-863.14 | 1 | ТУ 20/28/40/48 | 461 | 588
| 662 | 7265.25 |  | Труба ПШ | 11.54 | 16 | 0 |  |  | 0.3 |  |  |  | M6+1975.82/КД-851.61 | 1 | ТУ 20/28/40/48 | 461 | 588
| 663 | 7276.79 |  | Труба ПШ | 9.43 | 16 | 0 |  |  | 0.3 |  |  |  | M6+1987.35/КД-840.07 | 1 | ТУ 20/28/40/48 | 461 | 588
| 664 | 7286.22 |  | Труба ПШ | 12.21 | 16 | 0 |  |  | 0.4 |  |  |  | M6+1996.78/КД-830.65 | 1 | ТУ 20/28/40/48 | 461 | 588
| 665 | 7298.42 |  | Труба ПШ | 12.21 | 16 | 0 |  |  | 0.3 |  |  |  | M6+2008.99/КД-818.44 | 1 | ТУ 20/28/40/48 | 461 | 588
| 666 | 7310.63 |  | Труба ПШ | 12.17 | 16 | 0 |  |  | 0.1 |  |  |  | M6+2021.19/КД-806.24 | 1 | ТУ 20/28/40/48 | 461 | 588
| 667 | 7322.79 |  | Труба ПШ | 12.15 | 16 | 0 |  |  | 0.2 |  |  |  | M6+2033.36/КД-794.07 | 1 | ТУ 20/28/40/48 | 461 | 588
| 668 | 7334.95 |  | Труба ПШ | 12.14 | 16 | 0 |  |  | 0.3 |  |  |  | M6+2045.51/КД-781.92 | 1 | ТУ 20/28/40/48 | 461 | 588
| 669 | 7347.08 |  | Труба ПШ | 12.16 | 16 | 0 |  |  | 0.4 |  |  |  | M6+2057.65/КД-769.78 | 1 | ТУ 20/28/40/48 | 461 | 588
| 670 | 7359.24 |  | Труба ПШ | 11.51 | 16 | 0 |  |  | 0.2 |  |  |  | M6+2069.81/КД-757.62 | 1 | ТУ 20/28/40/48 | 461 | 588
| 671 | 7370.75 |  | Труба ПШ | 12.17 | 16 | 0 |  |  | 0.3 |  |  |  | M6+2081.31/КД-746.12 | 1 | ТУ 20/28/40/48 | 461 | 588
| 672 | 7382.92 |  | Труба ПШ | 12.18 | 16 | 0 |  |  | 0.2 |  |  |  | M6+2093.48/КД-733.95 | 1 | ТУ 20/28/40/48 | 461 | 588
| 673 | 7395.1 |  | Труба ПШ | 9.49 | 16 | 0 |  |  | 0.2 |  |  |  | M6+2105.66/КД-721.76 | 1 | ТУ 20/28/40/48 | 461 | 588
2056 | 673 | 7395.91 | 0.81 / -8.68 | Коррозия | 9.49 | 16 | 11 | 19 | 25 | 11:45-11:50 |  | C | на фоне более слабой | M6+2106.47/КД-720.96 | [5 empty] | 1.8
2057 | 673 | 7396.32 | 1.22 / -8.27 | Коррозия | 9.49 | 16 | 5 | 21 | 31 | 0:01-0:08 |  | C |  | M6+2106.88/КД-720.54 | [5 empty] | 0.8
2058 | 673 | 7396.33 | 1.23 / -8.26 | Коррозия | 9.49 | 16 | 6 | 19 | 38 | 11:36-11:45 |  | C |  | M6+2106.89/КД-720.53 | [5 empty] | 1
2059 | 673 | 7396.81 | 1.71 / -7.78 | Коррозия | 9.49 | 16 | 9 | 23 | 25 | 10:31-10:37 |  | C | на фоне более слабой | M6+2107.37/КД-720.06 | [5 empty] | 1.4
2060 | 673 | 7397.01 | 1.92 / -7.58 | Коррозия | 9.49 | 16 | 11 | 19 | 25 | 2:46-2:52 |  | C |  | M6+2107.58/КД-719.85 | [5 empty] | 1.8
2061 | 673 | 7397.13 | 2.03 / -7.46 | Коррозия | 9.49 | 16 | 11 | 22 | 31 | 11:49-11:56 |  | C | на фоне более слабой | M6+2107.70/КД-719.73 | [5 empty] | 1.8
2062 | 673 | 7397.54 | 2.44 / -7.05 | Коррозия | 9.49 | 16 | 6 | 19 | 31 | 11:47-11:54 |  | C | на фоне более слабой | M6+2108.11/КД-719.32 | [5 empty] | 1
2063 | 673 | 7397.64 | 2.54 / -6.96 | Коррозия | 9.49 | 16 | 15 | 30 | 63 | 1:57-2:11 |  | C |  | M6+2108.20/КД-719.23 | [5 empty] | 2.4
2064 | 673 | 7397.92 | 2.82 / -6.67 | Коррозия | 9.49 | 16 | 9 | 21 | 25 | 11:40-11:46 |  | C | на фоне более слабой | M6+2108.48/КД-718.94 | [5 empty] | 1.4
2065 | 673 | 7398.53 | 3.43 / -6.07 | Коррозия | 9.49 | 16 | 8 | 19 | 25 | 0:21-0:27 |  | C | на фоне более слабой | M6+2109.09/КД-718.34 | [5 empty] | 1.3
2066 | 673 | 7400.76 | 5.66 / -3.83 | Коррозия | 9.49 | 16 | 6 | 20 | 19 | 1:02-1:06 |  | C | на фоне более слабой | M6+2111.33/КД-716.10 | [5 empty] | 1
2067 | 673 | 7401.49 | 6.39 / -3.10 | Коррозия | 9.49 | 16 | 12 | 22 | 31 | 0:18-0:25 |  | C | на фоне более слабой | M6+2112.05/КД-715.38 | [5 empty] | 1.9
2068 | 673 | 7401.59 | 6.49 / -3.00 | Коррозия | 9.49 | 16 | 7 | 19 | 19 | 11:38-11:42 |  | C | на фоне более слабой | M6+2112.15/КД-715.27 | [5 empty] | 1.1
2069 | 673 | 7401.68 | 6.58 / -2.91 | Коррозия | 9.49 | 16 | 8 | 16 | 25 | 11:50-11:56 |  | C | на фоне более слабой | M6+2112.25/КД-715.18 | [5 empty] | 1.3
2070 | 673 | 7401.95 | 6.85 / -2.64 | Коррозия | 9.49 | 16 | 9 | 21 | 31 | 4:03-4:10 |  | C |  | M6+2112.51/КД-714.92 | [5 empty] | 1.4
2071 | 673 | 7402 | 6.90 / -2.59 | Кластер коррозии | 9.49 | 16 | 18 | 31 | 81 | 3:00-3:18 |  | C | зона коррозии | M6+2112.56/КД-714.86 | [5 empty] | 2.9
2072 | 673 | 7402.06 | 6.96 / -2.53 | Коррозия | 9.49 | 16 | 11 | 29 | 25 | 2:32-2:38 |  | C | на фоне более слабой | M6+2112.63/КД-714.80 | [5 empty] | 1.8
2073 | 673 | 7402.82 | 7.72 / -1.77 | Коррозия | 9.49 | 16 | 7 | 19 | 19 | 0:58-1:02 |  | C | на фоне более слабой | M6+2113.38/КД-714.05 | [5 empty] | 1.1
2074 | 673 | 7402.88 | 7.78 / -1.72 | Коррозия | 9.49 | 16 | 7 | 22 | 38 | 0:03-0:11 |  | C |  | M6+2113.44/КД-713.99 | [5 empty] | 1.1
2075 | 673 | 7402.91 | 7.81 / -1.68 | Коррозия | 9.49 | 16 | 5 | 19 | 25 | 2:14-2:19 |  | C |  | M6+2113.47/КД-713.96 | [5 empty] | 0.8
2076 | 673 | 7403.26 | 8.16 / -1.33 | Коррозия | 9.49 | 16 | 14 | 25 | 63 | 11:54-0:08 |  | C |  | M6+2113.82/КД-713.61 | [5 empty] | 2.2
2077 | 673 | 7403.56 | 8.46 / -1.03 | Коррозия | 9.49 | 16 | 7 | 22 | 31 | 0:49-0:56 |  | C | на фоне более слабой | M6+2114.12/КД-713.31 | [5 empty] | 1.1
2078 | 673 | 7403.65 | 8.55 / -0.94 | Коррозия | 9.49 | 16 | 7 | 18 | 25 | 8:40-8:46 |  | C |  | M6+2114.21/КД-713.22 | [5 empty] | 1.1
2079 | 673 | 7403.67 | 8.57 / -0.92 | Коррозия | 9.49 | 16 | 7 | 20 | 25 | 10:48-10:54 |  | C |  | M6+2114.23/КД-713.19 | [5 empty] | 1.1
2080 | 673 | 7403.96 | 8.86 / -0.63 | Коррозия | 9.49 | 16 | 14 | 18 | 38 | 1:03-1:12 |  | C |  | M6+2114.53/КД-712.90 | [5 empty] | 2.2
2081 | 673 | 7404.26 | 9.16 / -0.33 | Коррозия | 9.49 | 16 | 8 | 17 | 25 | 1:33-1:38 |  | C | на фоне более слабой | M6+2114.82/КД-712.60 | [5 empty] | 1.3
| 674 | 7404.59 |  | Труба ПШ | 9.79 | 16 | 0 |  |  | 0.1 |  |  |  | M6+2115.16/КД-712.27 | 1 | ТУ 20/28/40/48 | 461 | 588
2083 | 674 | 7404.93 | 0.34 / -9.46 | Коррозия | 9.79 | 16 | 6 | 21 | 31 | 6:44-6:51 |  | C |  | M6+2115.49/КД-711.94 | [5 empty] | 1
2084 | 674 | 7405.43 | 0.84 / -8.95 | Коррозия | 9.79 | 16 | 8 | 18 | 25 | 5:25-5:30 |  | C | на фоне более слабой | M6+2116.00/КД-711.43 | [5 empty] | 1.3
2085 | 674 | 7406.74 | 2.15 / -7.65 | Коррозия | 9.79 | 16 | 10 | 17 | 25 | 1:20-1:26 |  | C | на фоне более слабой | M6+2117.30/КД-710.13 | [5 empty] | 1.6
2086 | 674 | 7408.41 | 3.82 / -5.97 | Коррозия | 9.79 | 16 | 12 | 18 | 25 | 1:45-1:51 |  | C | на фоне более слабой | M6+2118.97/КД-708.45 | [5 empty] | 1.9
2087 | 674 | 7410.68 | 6.09 / -3.70 | Коррозия | 9.79 | 16 | 7 | 20 | 38 | 3:38-3:46 |  | C |  | M6+2121.25/КД-706.18 | [5 empty] | 1.1
2088 | 674 | 7411.61 | 7.02 / -2.77 | Коррозия | 9.79 | 16 | 14 | 17 | 31 | 2:52-2:59 |  | C | на фоне более слабой | M6+2122.18/КД-705.25 | [5 empty] | 2.2
2089 | 674 | 7411.77 | 7.18 / -2.61 | Коррозия | 9.79 | 16 | 14 | 21 | 25 | 2:45-2:50 |  | C | на фоне более слабой | M6+2122.34/КД-705.09 | [5 empty] | 2.2
2090 | 674 | 7411.93 | 7.34 / -2.45 | Коррозия | 9.79 | 16 | 16 | 19 | 25 | 2:14-2:19 |  | C |  | M6+2122.50/КД-704.93 | [5 empty] | 2.6
2091 | 674 | 7412.26 | 7.67 / -2.12 | Коррозия | 9.79 | 16 | 16 | 23 | 50 | 1:30-1:41 |  | C |  | M6+2122.82/КД-704.61 | [5 empty] | 2.6
2092 | 674 | 7413.73 | 9.14 / -0.65 | Коррозия | 9.79 | 16 | 16 | 24 | 31 | 10:37-10:44 |  | C |  | M6+2124.29/КД-703.13 | [5 empty] | 2.6
| 675 | 7414.38 |  | Труба ПШ | 9.2 | 16 | 0 |  |  | 0.1 |  |  |  | M6+2124.95/КД-702.48 | 1 | ТУ 20/28/40/48 | 461 | 588
2094 | 675 | 7415.41 | 1.03 / -8.17 | Коррозия | 9.2 | 16 | 12 | 17 | 19 | 10:12-10:16 |  | C | на фоне более слабой | M6+2125.98/КД-701.45 | [5 empty] | 1.9
2095 | 675 | 7415.81 | 1.43 / -7.77 | Коррозия | 9.2 | 16 | 11 | 19 | 38 | 10:43-10:51 |  | C | на фоне более слабой | M6+2126.38/КД-701.05 | [5 empty] | 1.8
2096 | 675 | 7416.87 | 2.49 / -6.71 | Коррозия | 9.2 | 16 | 5 | 21 | 44 | 10:02-10:12 |  | C |  | M6+2127.44/КД-699.99 | [5 empty] | 0.8
2097 | 675 | 7417.86 | 3.48 / -5.73 | Коррозия | 9.2 | 16 | 7 | 21 | 25 | 9:48-9:53 |  | C |  | M6+2128.42/КД-699.01 | [5 empty] | 1.1
2098 | 675 | 7418.94 | 4.56 / -4.65 | Коррозия | 9.2 | 16 | 15 | 22 | 25 | 10:00-10:06 |  | C |  | M6+2129.50/КД-697.93 | [5 empty] | 2.4
2099 | 675 | 7420.81 | 6.43 / -2.78 | Коррозия | 9.2 | 16 | 7 | 22 | 19 | 6:42-6:46 |  | C |  | M6+2131.37/КД-696.06 | [5 empty] | 1.1
2100 | 675 | 7423.35 | 8.97 / -0.23 | Коррозия | 9.2 | 16 | 11 | 23 | 25 | 1:45-1:51 |  | C |  | M6+2133.92/КД-693.51 | [5 empty] | 1.8
| 676 | 7423.58 |  | Труба ПШ | 11.25 | 16 | 0 |  |  | 0.1 |  |  |  | M6+2134.15/КД-693.28 | 1 | ТУ 20/28/40/48 | 461 | 588
2102 | 676 | 7424.69 | 1.10 / -10.15 | Коррозия | 11.25 | 16 | 8 | 23 | 25 | 11:52-11:57 |  | C | на фоне более слабой | M6+2135.25/КД-692.18 | [5 empty] | 1.3
2103 | 676 | 7424.77 | 1.18 / -10.07 | Коррозия | 11.25 | 16 | 6 | 21 | 25 | 8:46-8:52 |  | C |  | M6+2135.33/КД-692.10 | [5 empty] | 1
2104 | 676 | 7424.83 | 1.24 / -10.01 | Коррозия | 11.25 | 16 | 5 | 19 | 38 | 9:49-9:58 |  | C |  | M6+2135.39/КД-692.04 | [5 empty] | 0.8
| 677 | 7434.84 |  | Труба ПШ | 11.29 | 16 | 0 |  |  | 0.2 |  |  |  | M6+2145.40/КД-682.03 | 1 | ТУ 20/28/40/48 | 461 | 588
| 678 | 7446.12 |  | Труба ПШ | 11.43 | 16 | 0 |  |  | 0.2 |  |  |  | M6+2156.69/КД-670.74 | 1 | ТУ 20/28/40/48 | 461 | 588
2106 | 678 | 7446.12 | 0.00 / -11.43 | Аномалия кольцевого шва | 11.43 | 16 | 0 | 0 | 513 | 0:59-2:54 |  | C |  | M6+2156.69/КД-670.74 | [5 empty] | 0
2107 | 678 | 7448.99 | 2.87 / -8.57 | Коррозия | 11.43 | 16 | 7 | 18 | 19 | 4:02-4:06 |  | C | на фоне более слабой | M6+2159.55/КД-667.87 | [5 empty] | 1.1
2108 | 678 | 7449.28 | 3.15 / -8.28 | Коррозия | 11.43 | 16 | 8 | 20 | 25 | 3:49-3:55 |  | C | на фоне более слабой | M6+2159.84/КД-667.59 | [5 empty] | 1.3
2109 | 678 | 7456.75 | 10.63 / -0.81 | Коррозия | 11.43 | 16 | 12 | 21 | 31 | 10:19-10:26 |  | C |  | M6+2167.32/КД-660.11 | [5 empty] | 1.9
| 679 | 7457.56 |  | Труба ПШ | 12.14 | 15 | 0 |  |  | 0.2 |  |  |  | M6+2168.12/КД-659.31 | 1 |  | 0 | 550
| 680 | 7469.69 |  | Труба ПШ | 12.17 | 15 | 0 |  |  | 0.1 |  |  |  | M6+2180.26/КД-647.17 | 1 |  | 0 | 550
| 681 | 7481.86 |  | Труба ПШ | 11.88 | 15 | 0 |  |  | 0.1 |  |  |  | M6+2192.43/КД-635.00 | 1 |  | 0 | 550
| 682 | 7493.74 |  | Труба ПШ | 12.15 | 15 | 0 |  |  | 0.1 |  |  |  | M6+2204.31/КД-623.12 | 1 |  | 0 | 550
| 683 | 7505.9 |  | Труба ПШ | 12.17 | 15 | 0 |  |  | 0.2 |  |  |  | M6+2216.46/КД-610.97 | 1 |  | 0 | 550
| 684 | 7518.07 |  | Труба ПШ | 12.17 | 15 | 0 |  |  | 0.1 |  |  |  | M6+2228.63/КД-598.80 | 1 |  | 0 | 550
| 685 | 7530.23 |  | Труба ПШ | 12.14 | 15 | 0 |  |  | 0.2 |  |  |  | M6+2240.80/КД-586.63 | 1 |  | 0 | 550
| 686 | 7542.37 |  | Труба ПШ | 12.16 | 15 | 0 |  |  | 0.2 |  |  |  | M6+2252.94/КД-574.49 | 1 |  | 0 | 550
| 687 | 7554.53 |  | Труба ПШ | 11.66 | 16 | 0 |  |  | 0.2 |  |  |  | M6+2265.10/КД-562.33 | 1 | ТУ 20/28/40/48 | 461 | 588
| 688 | 7566.19 |  | Труба ПШ | 12.17 | 15 | 0 |  |  | 0.2 |  |  |  | M6+2276.76/КД-550.67 | 1 |  | 0 | 550
| 689 | 7578.36 |  | Труба ПШ | 12.17 | 15 | 0 |  |  | 0.1 |  |  |  | M6+2288.92/КД-538.51 | 1 |  | 0 | 550
| 690 | 7590.53 |  | Труба ПШ | 12.16 | 15 | 0 |  |  | 0 |  |  |  | M6+2301.10/КД-526.33 | 1 |  | 0 | 550
2111 | 690 | 7590.53 | 0.00 / -12.16 | Аномалия кольцевого шва | 12.16 | 15 | 0 | 0 | 376 | 11:05-0:30 |  | C |  | M6+2301.10/КД-526.33 | [5 empty] | 0
| 691 | 7602.69 |  | Труба ПШ | 12.16 | 15 | 0 |  |  | 0.3 |  |  |  | M6+2313.26/КД-514.17 | 1 |  | 0 | 550
| 692 | 7614.86 |  | Труба ПШ | 11.53 | 15 | 0 |  |  | 0.2 |  |  |  | M6+2325.42/КД-502.01 | 1 |  | 0 | 550
| 693 | 7626.39 |  | Труба ПШ | 12.14 | 15 | 0 |  |  | 0.2 |  |  |  | M6+2336.95/КД-490.47 | 1 |  | 0 | 550
| 694 | 7638.53 |  | Труба ПШ | 12.19 | 15 | 0 |  |  | 0.2 |  |  |  | M6+2349.09/КД-478.33 | 1 |  | 0 | 550
| 695 | 7650.71 |  | Труба ПШ | 12.16 | 15 | 0 |  |  | 0.2 |  |  |  | M6+2361.28/КД-466.15 | 1 |  | 0 | 550
2113 | 695 | 7652.28 | 1.57 / -10.59 | Металл снаружи | 12.16 | 15 | 0 | 125 | 263 | 5:59-6:58 |  |  |  | M6+2362.85/КД-464.58 | [5 empty] | 0
2114 | 695 | 7653.74 | 3.02 / -9.14 | Технологический дефект | 12.16 | 15 | 0 | 20 | 19 | 0:04-0:08 |  | C | приварка | M6+2364.30/КД-463.13 | [5 empty] | 0
2115 | 695 | 7653.88 | 3.16 / -9.00 | Технологический дефект | 12.16 | 15 | 0 | 21 | 19 | 0:10-0:14 |  | C | приварка | M6+2364.44/КД-462.99 | [5 empty] | 0
| 696 | 7662.87 |  | Труба ПШ | 12.15 | 15 | 0 |  |  | 0.3 |  |  |  | M6+2373.44/КД-453.99 | 1 |  | 0 | 550
| 697 | 7675.02 |  | Труба ПШ | 12.17 | 15 | 0 |  |  | 0 |  |  |  | M6+2385.59/КД-441.84 | 1 |  | 0 | 550
| 698 | 7687.19 |  | Труба ПШ | 11.67 | 15 | 0 |  |  | 0 |  |  |  | M6+2397.75/КД-429.68 | 1 |  | 0 | 550
| 699 | 7698.86 |  | Труба ПШ | 12.15 | 15 | 0 |  |  | 0.1 |  |  |  | M6+2409.42/КД-418.01 | 1 |  | 0 | 550
| 700 | 7711.01 |  | Труба ПШ | 12.15 | 15 | 0 |  |  | 0.1 |  |  |  | M6+2421.57/КД-405.86 | 1 |  | 0 | 550
| 701 | 7723.16 |  | Труба ПШ | 12.16 | 15 | 0 |  |  | 0.2 |  |  |  | M6+2433.72/КД-393.71 | 1 |  | 0 | 550
2117 | 701 | 7728.33 | 5.18 / -6.99 | Заводской дефект | 12.16 | 15 | 5 | 27 | 81 | 10:31-10:50 |  | C |  | M6+2438.90/КД-388.53 | [5 empty] | 0.8
| 702 | 7735.32 |  | Труба ПШ | 12.14 | 15 | 0 |  |  | 0.1 |  |  |  | M6+2445.88/КД-381.54 | 1 |  | 0 | 550
2119 | 702 | 7745.5 | 10.18 / -1.97 | Заводской дефект | 12.14 | 15 | 6 | 24 | 38 | 3:53-4:02 |  | C |  | M6+2456.06/КД-371.37 | [5 empty] | 0.9
| 703 | 7747.46 |  | Труба ПШ | 12.15 | 15 | 0 |  |  | 0.1 |  |  |  | M6+2458.03/КД-369.40 | 1 |  | 0 | 550
2121 | 703 | 7758.68 | 11.22 / -0.94 | Коррозия | 12.15 | 15 | 6 | 17 | 19 | 5:22-5:26 |  | C | на фоне более слабой | M6+2469.24/КД-358.19 | [5 empty] | 0.9
| 704 | 7759.61 |  | Труба ПШ | 11.04 | 15 | 0 |  |  | 0.2 |  |  |  | M6+2470.18/КД-357.25 | 1 |  | 0 | 550
| 705 | 7770.65 |  | Труба ПШ | 11.26 | 15 | 0 |  |  | 0.1 |  |  |  | M6+2481.22/КД-346.21 | 1 |  | 0 | 550
| 706 | 7781.91 |  | Труба ПШ | 12.17 | 15 | 0 |  |  | 0.1 |  |  |  | M6+2492.47/КД-334.96 | 1 |  | 0 | 550
| 707 | 7794.07 |  | Труба ПШ | 12.16 | 15 | 0 |  |  | 0.1 |  |  |  | M6+2504.64/КД-322.79 | 1 |  | 0 | 550
| 708 | 7806.23 |  | Труба ПШ | 12.17 | 15 | 0 |  |  | 0.3 |  |  |  | M6+2516.79/КД-310.63 | 1 |  | 0 | 550
2123 | 708 | 7812.07 | 5.84 / -6.33 | Металл снаружи | 12.17 | 15 | 0 | 73 | 88 | 0:42-1:02 |  |  |  | M6+2522.64/КД-304.79 | [5 empty] | 0
2124 | 708 | 7816.44 | 10.21 / -1.96 | Металл снаружи | 12.17 | 15 | 0 | 618 | 213 | 5:23-6:11 |  |  |  | M6+2527.00/КД-300.43 | [5 empty] | 0
| 709 | 7818.4 |  | Труба ПШ | 12.15 | 15 | 0 |  |  | 0.1 |  |  |  | M6+2528.96/КД-298.46 | 1 |  | 0 | 550
| 710 | 7830.55 |  | Труба ПШ | 12.18 | 15 | 0 |  |  | 0.2 |  |  |  | M6+2541.11/КД-286.31 | 1 |  | 0 | 550
| 711 | 7842.73 |  | Труба ПШ | 11.87 | 15 | 0 |  |  | 0.1 |  |  |  | M6+2553.29/КД-274.14 | 1 |  | 0 | 550
| 712 | 7854.6 |  | Труба ПШ | 12.18 | 15 | 0 |  |  | 0 |  |  |  | M6+2565.16/КД-262.27 | 1 |  | 0 | 550
| 713 | 7866.77 |  | Труба ПШ | 11.98 | 15 | 0 |  |  | 0.1 |  |  |  | M6+2577.34/КД-250.09 | 1 |  | 0 | 550
| 714 | 7878.75 |  | Труба ПШ | 12.18 | 15 | 0 |  |  | 0.2 |  |  |  | M6+2589.32/КД-238.11 | 1 |  | 0 | 550
| 715 | 7890.93 |  | Труба ПШ | 11.42 | 15 | 0 |  |  | 0.1 |  |  |  | M6+2601.50/КД-225.93 | 1 |  | 0 | 550
| 716 | 7902.35 |  | Труба ПШ | 12.18 | 16 | 0 |  |  | 0.3 |  |  |  | M6+2612.92/КД-214.51 | 1 | ТУ 20/28/40/48 | 461 | 588
| 717 | 7914.53 |  | Труба ПШ | 11.65 | 16 | 0 |  |  | 0.1 |  |  |  | M6+2625.09/КД-202.34 | 1 | ТУ 20/28/40/48 | 461 | 588
2126 | 717 | 7915.28 | 0.75 / -10.90 | Металл снаружи | 11.65 | 16 | 0 | 105 | 150 | 11:46-0:20 |  |  |  | M6+2625.84/КД-201.58 | [5 empty] | 0
| 718 | 7926.18 |  | Труба ПШ | 12.18 | 16 | 0 |  |  | 0.1 |  |  |  | M6+2636.75/КД-190.68 | 1 | ТУ 20/28/40/48 | 461 | 588
| 719 | 7938.36 |  | Труба ПШ | 11.83 | 16 | 0 |  |  | 0.1 |  |  |  | M6+2648.92/КД-178.51 | 1 | ТУ 20/28/40/48 | 461 | 588
| 720 | 7950.19 |  | Труба ПШ | 12.16 | 16 | 0 |  |  | 0.2 |  |  |  | M6+2660.75/КД-166.68 | 1 | ТУ 20/28/40/48 | 461 | 588
| 721 | 7962.35 |  | Труба ПШ | 12 | 16 | 0 |  |  | 0.1 |  |  |  | M6+2672.91/КД-154.52 | 1 | ТУ 20/28/40/48 | 461 | 588
| 722 | 7974.35 |  | Труба ПШ | 12.17 | 16 | 0 |  |  | 0.1 |  |  |  | M6+2684.91/КД-142.52 | 1 | ТУ 20/28/40/48 | 461 | 588
2128 | 722 | 7984.67 | 10.32 / -1.86 | Технологический дефект | 12.17 | 16 | 0 | 17 | 19 | 0:41-0:45 |  | C | приварка | M6+2695.23/КД-132.20 | [5 empty] | 0
| 723 | 7986.52 |  | Труба ПШ | 12.18 | 16 | 0 |  |  | 0.3 |  |  |  | M6+2697.09/КД-130.34 | 1 | ТУ 20/28/40/48 | 461 | 588
| 724 | 7998.7 |  | Труба ПШ | 12.18 | 16 | 0 |  |  | 0.3 |  |  |  | M6+2709.27/КД-118.16 | 1 | ТУ 20/28/40/48 | 461 | 588
| 725 | 8010.89 |  | Труба ПШ | 12.19 | 16 | 0 |  |  | 0.2 |  |  |  | M6+2721.45/КД-105.98 | 1 | ТУ 20/28/40/48 | 461 | 588
| 726 | 8023.07 |  | Труба ПШ | 11.64 | 16 | 0 |  |  | 0.1 |  |  |  | M6+2733.64/КД-93.79 | 1 | ТУ 20/28/40/48 | 461 | 588
2130 | 726 | 8026.11 | 3.04 / -8.60 | Коррозия | 11.64 | 16 | 10 | 16 | 25 | 11:52-11:57 |  | C |  | M6+2736.68/КД-90.75 | [5 empty] | 1.6
2131 | 726 | 8032.84 | 9.77 / -1.87 | Технологический дефект | 11.64 | 16 | 0 | 28 | 25 | 1:20-1:26 |  | C | приварка | M6+2743.40/КД-84.02 | [5 empty] | 0
| 727 | 8034.71 |  | Труба ПШ | 11.61 | 16 | 0 |  |  | 0.2 |  |  |  | M6+2745.28/КД-82.15 | 1 | ТУ 20/28/40/48 | 461 | 588
| 728 | 8046.33 |  | Труба ПШ | 11.62 | 16 | 0 |  |  | 0.1 |  |  |  | M6+2756.89/КД-70.54 | 1 | ТУ 20/28/40/48 | 461 | 588
| 729 | 8057.95 |  | Труба ПШ | 12.16 | 16 | 0 |  |  | 0.2 |  |  |  | M6+2768.51/КД-58.92 | 1 | ТУ 20/28/40/48 | 461 | 588
| 730 | 8070.11 |  | Труба ПШ | 11.39 | 16 | 0 |  |  | 0.3 |  |  |  | M6+2780.67/КД-46.76 | 1 | ТУ 20/28/40/48 | 461 | 588
| 731 | 8081.5 |  | Труба ПШ | 12.16 | 16 | 0 |  |  | 0.1 |  |  |  | M6+2792.06/КД-35.36 | 1 | ТУ 20/28/40/48 | 461 | 588
| 732 | 8093.66 |  | Труба ПШ | 11.63 | 16 | 0 |  |  | 0.1 |  |  |  | M6+2804.23/КД-23.20 | 1 | ТУ 20/28/40/48 | 461 | 588
| 733 | 8105.29 |  | Труба ПШ | 11.58 | 16 | 0 |  |  | 0.1 |  |  | конец дистанции - последняя труба участка | M6+2815.85/КД-11.57 | 1 | ТУ 20/28/40/48 | 461 | 588